## Sheet1
Reference 文献 | DOI | Year | Biomass 生物质种类 | Preparation conditions 生物炭制备条件 |  |  |  |  | Modified method 改性方法 | [7 empty] | Structural Characteristics of Biochar 生物炭结构特征 | [16 empty] | Treatment conditions 反应条件 |  |  |  | 污染物名称 | SMILES | 污染物量子化学特征 |  |  | Degradation rate降解速率 | Degradation pathways降解路径
|  |  |  | Pyrolysis temperature(℃) 制备热解温度 | Heating rate(℃/min) 制备加热速率 | Heating time(min) 制备加热时间 | Pyrolysis hold time (h) 制备保温时间 | Pyrolysis atmosphere 热解气氛 | HCl(M) | HNO3(M) | NaOH(M) | KOH(M) | Self-doping自掺杂 (intrinsic N sources) | In situ doping 原位掺杂 (extrinsic N sources) | Post-treatment doping 后掺杂 (extrinsic N sources) | Ball mill/others (min) | Particle size | BET(m2/g) 比表面积 | Total pore volume(g/cm3) 总孔隙度 | ID/IG | EAC mmol e-(g biochar) | EDC mmol e-(g biochar) | C-C/C=C%(XPS) | O%(XPS) | N%(XPS) | C%(XPS) | O%(EA) | N%(EA) | C%(EA) | N/C(EA) | Pyridinic N(%) 吡啶氮 | Pyrrolic N(%) 吡咯氮 | Graphitic N(%) 石墨氮 | pH | biochar (g/L) 生物炭浓度 | PDS(mM) PDS浓度 | Pollutant(mg/L) 污染物浓度 |  | Embedded molecularstructure vector* | ELUMO-EHOMO | 化学硬度(HN) | 垂直电离电势(VIP) | kobs(min-1) | Radical(SO4-.,.OH,O2-.) | Nonradical (1O2) | Nonradical (direct electron transfer)
1 | 10.1021/acs.est.3c00022(YanHe) | 2023 | wheat straw | 400 | 10 | 40 | 2 | N2 | [9 empty] | 4.8 | [9 empty] | 0.7 | 54.6 | 0.01282051 |  |  |  | 3 | 0.2 | 5 | 5 | 2,4,6-trichlorophenol |  | 5.611534908 | 2.805767454 | 8.84066 | 0.0024 | 87.1 | 0 | 12.9
|  |  | wheat straw | 500 | 10 | 50 | 2 | N2 | [9 empty] | 6.2 | [9 empty] | 0.7 | 57.2 | 0.01223776 |  |  |  | 3 | 0.2 | 5 | 5 | 2,4,6-trichlorophenol |  | 5.611534908 | 2.805767454 | 8.84066 | 0.0034 | 70 | 0 | 30
|  |  | wheat straw | 800 | 10 | 80 | 2 | N2 | [9 empty] | 18.1 | [9 empty] | 0.6 | 65.1 | 0.00921659 |  |  |  | 3 | 0.2 | 5 | 5 | 2,4,6-trichlorophenol |  | 5.611534908 | 2.805767454 | 8.84066 | 0.117 | 23.1 | 0 | 76.9
|  |  | wheat straw | 400 | 10 | 40 | 2 | N2 | [9 empty] | 4.8 | [9 empty] | 0.7 | 54.6 | 0.01282051 |  |  |  | 7 | 0.2 | 5 | 5 | 2,4,6-trichlorophenol |  | 5.611534908 | 2.805767454 | 8.84066 | 0.00176
|  |  | wheat straw | 500 | 10 | 50 | 2 | N2 | [9 empty] | 6.2 | [9 empty] | 0.7 | 57.2 | 0.01223776 |  |  |  | 7 | 0.2 | 5 | 5 | 2,4,6-trichlorophenol |  | 5.611534908 | 2.805767454 | 8.84066 | 0.00135
|  |  | wheat straw | 800 | 10 | 80 | 2 | N2 | [9 empty] | 18.1 | [9 empty] | 0.6 | 65.1 | 0.00921659 |  |  |  | 7 | 0.2 | 5 | 5 | 2,4,6-trichlorophenol |  | 5.611534908 | 2.805767454 | 8.84066 | 0.0281
|  |  | wheat straw | 400 | 10 | 40 | 2 | N2 | [9 empty] | 4.8 | [9 empty] | 0.7 | 54.6 | 0.01282051 |  |  |  | 10 | 0.2 | 5 | 5 | 2,4,6-trichlorophenol |  | 5.611534908 | 2.805767454 | 8.84066 | 0.00277
|  |  | wheat straw | 500 | 10 | 50 | 2 | N2 | [9 empty] | 6.2 | [9 empty] | 0.7 | 57.2 | 0.01223776 |  |  |  | 10 | 0.2 | 5 | 5 | 2,4,6-trichlorophenol |  | 5.611534908 | 2.805767454 | 8.84066 | 0.00363
|  |  | wheat straw | 800 | 10 | 80 | 2 | N2 | [9 empty] | 18.1 | [9 empty] | 0.6 | 65.1 | 0.00921659 |  |  |  | 10 | 0.2 | 5 | 5 | 2,4,6-trichlorophenol |  | 5.611534908 | 2.805767454 | 8.84066 | 0.0112
|  |  | wheat straw | 400 | 10 | 40 | 2 | N2 | [9 empty] | 4.8 | [9 empty] | 0.7 | 54.6 | 0.01282051 |  |  |  | 3 | 0.2 | 5 | 5 | Phenol |  | 6.058890324 | 3.029445162 | 8.336209 | 0.0011
|  |  | wheat straw | 400 | 10 | 40 | 2 | N2 | [9 empty] | 4.8 | [9 empty] | 0.7 | 54.6 | 0.01282051 |  |  |  | 3 | 0.2 | 5 | 5 | 2,6-dichlorophenol |  | 5.93072463 | 2.965362315 | 8.788623 | 0.0018
|  |  | wheat straw | 400 | 10 | 40 | 2 | N2 | [9 empty] | 4.8 | [9 empty] | 0.7 | 54.6 | 0.01282051 |  |  |  | 3 | 0.2 | 5 | 5 | 3-methoxy-phenol |  |  |  |  | 0.0012
|  |  | wheat straw | 400 | 10 | 40 | 2 | N2 | [9 empty] | 4.8 | [9 empty] | 0.7 | 54.6 | 0.01282051 |  |  |  | 3 | 0.2 | 5 | 5 | 2,6-dimethylphenol |  | 5.997936788 | 2.998968394 | 7.920122 | 0.0009
|  |  | wheat straw | 400 | 10 | 40 | 2 | N2 | [9 empty] | 4.8 | [9 empty] | 0.7 | 54.6 | 0.01282051 |  |  |  | 3 | 0.2 | 5 | 5 | 4-hydroxybenzoic acid |  | 5.211799442 | 2.605899721 | 8.670916 | 0.0009
|  |  | wheat straw | 400 | 10 | 40 | 2 | N2 | [9 empty] | 4.8 | [9 empty] | 0.7 | 54.6 | 0.01282051 |  |  |  | 3 | 0.2 | 5 | 5 | 4-nitrophenol |  | 4.376137348 | 2.188068674 | 9.245255 | 0.0011
|  |  | wheat straw | 400 | 10 | 40 | 2 | N2 | [9 empty] | 4.8 | [9 empty] | 0.7 | 54.6 | 0.01282051 |  |  |  | 3 | 0.2 | 5 | 5 | 4-chlorophenol |  |  |  |  | 0.0014
|  |  | wheat straw | 400 | 10 | 40 | 2 | N2 | [9 empty] | 4.8 | [9 empty] | 0.7 | 54.6 | 0.01282051 |  |  |  | 3 | 0.2 | 5 | 5 | 4-methylphenol |  | 5.862151902 | 2.931075951 | 7.984882 | 0.0021
|  |  | wheat straw | 400 | 10 | 40 | 2 | N2 | [9 empty] | 4.8 | [9 empty] | 0.7 | 54.6 | 0.01282051 |  |  |  | 3 | 0.2 | 5 | 5 | hydroquinone |  | 5.455069358 | 2.727534679 | 7.80873 | 0.0026
|  |  | wheat straw | 500 | 10 | 50 | 2 | N2 | [9 empty] | 6.2 | [9 empty] | 0.7 | 57.2 | 0.01223776 |  |  |  | 3 | 0.2 | 5 | 5 | Phenol |  | 6.058890324 | 3.029445162 | 8.336209 | 0.0014
|  |  | wheat straw | 500 | 10 | 50 | 2 | N2 | [9 empty] | 6.2 | [9 empty] | 0.7 | 57.2 | 0.01223776 |  |  |  | 3 | 0.2 | 5 | 5 | 2,6-dichlorophenol |  | 5.93072463 | 2.965362315 | 8.788623 | 0.0022
|  |  | wheat straw | 500 | 10 | 50 | 2 | N2 | [9 empty] | 6.2 | [9 empty] | 0.7 | 57.2 | 0.01223776 |  |  |  | 3 | 0.2 | 5 | 5 | 3-methoxy-phenol |  |  |  |  | 0.0009
|  |  | wheat straw | 500 | 10 | 50 | 2 | N2 | [9 empty] | 6.2 | [9 empty] | 0.7 | 57.2 | 0.01223776 |  |  |  | 3 | 0.2 | 5 | 5 | 2,6-dimethylphenol |  | 5.997936788 | 2.998968394 | 7.920122 | 0.0032
|  |  | wheat straw | 500 | 10 | 50 | 2 | N2 | [9 empty] | 6.2 | [9 empty] | 0.7 | 57.2 | 0.01223776 |  |  |  | 3 | 0.2 | 5 | 5 | 4-hydroxybenzoic acid |  | 5.211799442 | 2.605899721 | 8.670916 | 0.0015
|  |  | wheat straw | 500 | 10 | 50 | 2 | N2 | [9 empty] | 6.2 | [9 empty] | 0.7 | 57.2 | 0.01223776 |  |  |  | 3 | 0.2 | 5 | 5 | 4-nitrophenol |  | 4.376137348 | 2.188068674 | 9.245255 | 0.0017
|  |  | wheat straw | 500 | 10 | 50 | 2 | N2 | [9 empty] | 6.2 | [9 empty] | 0.7 | 57.2 | 0.01223776 |  |  |  | 3 | 0.2 | 5 | 5 | 4-chlorophenol |  |  |  |  | 0.002
|  |  | wheat straw | 500 | 10 | 50 | 2 | N2 | [9 empty] | 6.2 | [9 empty] | 0.7 | 57.2 | 0.01223776 |  |  |  | 3 | 0.2 | 5 | 5 | 4-methylphenol |  | 5.862151902 | 2.931075951 | 7.984882 | 0.0027
|  |  | wheat straw | 500 | 10 | 50 | 2 | N2 | [9 empty] | 6.2 | [9 empty] | 0.7 | 57.2 | 0.01223776 |  |  |  | 3 | 0.2 | 5 | 5 | hydroquinone |  | 5.455069358 | 2.727534679 | 7.80873 | 0.0019
|  |  | wheat straw | 800 | 10 | 80 | 2 | N2 | [9 empty] | 18.1 | [9 empty] | 0.6 | 65.1 | 0.00921659 |  |  |  | 3 | 0.2 | 5 | 5 | Phenol |  | 6.058890324 | 3.029445162 | 8.336209 | 0.0035
|  |  | wheat straw | 800 | 10 | 80 | 2 | N2 | [9 empty] | 18.1 | [9 empty] | 0.6 | 65.1 | 0.00921659 |  |  |  | 3 | 0.2 | 5 | 5 | 2,6-dichlorophenol |  | 5.93072463 | 2.965362315 | 8.788623 | 0.0146
|  |  | wheat straw | 800 | 10 | 80 | 2 | N2 | [9 empty] | 18.1 | [9 empty] | 0.6 | 65.1 | 0.00921659 |  |  |  | 3 | 0.2 | 5 | 5 | 3-methoxy-phenol |  |  |  |  | 0.0261
|  |  | wheat straw | 800 | 10 | 80 | 2 | N2 | [9 empty] | 18.1 | [9 empty] | 0.6 | 65.1 | 0.00921659 |  |  |  | 3 | 0.2 | 5 | 5 | 2,6-dimethylphenol |  | 5.997936788 | 2.998968394 | 7.920122 | 0.0731
|  |  | wheat straw | 800 | 10 | 80 | 2 | N2 | [9 empty] | 18.1 | [9 empty] | 0.6 | 65.1 | 0.00921659 |  |  |  | 3 | 0.2 | 5 | 5 | 4-hydroxybenzoic acid |  | 5.211799442 | 2.605899721 | 8.670916 | 0.0027
|  |  | wheat straw | 800 | 10 | 80 | 2 | N2 | [9 empty] | 18.1 | [9 empty] | 0.6 | 65.1 | 0.00921659 |  |  |  | 3 | 0.2 | 5 | 5 | 4-nitrophenol |  | 4.376137348 | 2.188068674 | 9.245255 | 0.0018
|  |  | wheat straw | 800 | 10 | 80 | 2 | N2 | [9 empty] | 18.1 | [9 empty] | 0.6 | 65.1 | 0.00921659 |  |  |  | 3 | 0.2 | 5 | 5 | 4-chlorophenol |  |  |  |  | 0.0085
|  |  | wheat straw | 800 | 10 | 80 | 2 | N2 | [9 empty] | 18.1 | [9 empty] | 0.6 | 65.1 | 0.00921659 |  |  |  | 3 | 0.2 | 5 | 5 | 4-methylphenol |  | 5.862151902 | 2.931075951 | 7.984882 | 0.0713
|  |  | wheat straw | 800 | 10 | 80 | 2 | N2 | [9 empty] | 18.1 | [9 empty] | 0.6 | 65.1 | 0.00921659 |  |  |  | 3 | 0.2 | 5 | 5 | hydroquinone |  | 5.455069358 | 2.727534679 | 7.80873 | 0.1189
2 | 10.1016/j.apcatb.2021.120832(YanHe) | 2022 | wheat straw | 700 | 10 | 70 | 2 | N2 | [9 empty] | 26.74 |  | 1.087 | [7 empty] | 0.75 | 52.1 | 0.01439539 |  |  |  | 4.5 | 0.2 | 1 | 30 | tetracycline |  | 4.03000834 | 2.01500417 | 7.211424 | 0.0015 | 78 |  | 22
|  |  | wheat straw | 700 | 10 | 70 | 2 | N2 | [5 empty] | 1:1尿素 |  |  |  | 34.71 |  | 1.106 | [7 empty] | 8.32 | 56.27 | 0.1478585 | 46.94 | 42.1 | 10.96 | 4.5 | 0.2 | 1 | 30 | tetracycline |  | 4.03000834 | 2.01500417 | 7.211424 | 0.0018 | 68 |  | 32
|  |  | wheat straw | 700 | 10 | 70 | 2 | N2 | [5 empty] | 1:2尿素 |  |  |  | 45.49 |  | 1.172 | [7 empty] | 11.86 | 53.93 | 0.2199147 | 50.26 | 39.78 | 9.96 | 4.5 | 0.2 | 1 | 30 | tetracycline |  | 4.03000834 | 2.01500417 | 7.211424 | 0.0019
|  |  | wheat straw | 700 | 10 | 70 | 2 | N2 | [5 empty] | 1:3尿素 |  |  |  | 58.29 |  | 1.194 | [7 empty] | 15.84 | 54.18 | 0.2923588 | 55.1 | 40.81 | 4.09 | 4.5 | 0.2 | 1 | 30 | tetracycline |  | 4.03000834 | 2.01500417 | 7.211424 | 0.0023
3 | 10.1021/acs.est.8b01817(Shaobin Wang) | 2018 | reed | 900 | 15 | 60 | 1.5 | N2 | [9 empty] | 95.2 | 0.11 | 1 |  |  |  | 14.11 | 0.57 | 85.31 | [7 empty] | 9.5 | 0.2 | 2 | 50 | Orange G
|  |  | reed | 400 | 15 | 26.66667 | 1.5 | N2 | [5 empty] | 1:1硝酸铵 |  |  |  | 71.5 | 0.09 | 0.86 |  |  |  | 16.22 | 8.11 | 75.67 | [7 empty] | 9.5 | 0.2 | 2 | 50 | Orange G |  |  |  |  | 0.0011
|  |  | reed | 700 | 15 | 46.66667 | 1.5 | N2 | [5 empty] | 1:1硝酸铵 |  |  |  | 283.9 | 0.18 | 0.95 |  |  | 72.47 | 12.15 | 5.38 | 82.47 |  |  |  |  | 41.26 | 27.67 | 31.07 | 9.5 | 0.2 | 2 | 50 | Orange G |  |  |  |  | 0.0021 | 13.3
|  |  | reed | 800 | 15 | 53.33333 | 1.5 | N2 | [5 empty] | 1:1硝酸铵 |  |  |  | 351.3 | 0.23 | 0.98 |  |  | 75.88 | 9.67 | 3.21 | 87.12 |  |  |  |  | 47.25 | 3.14 | 49.61 | 9.5 | 0.2 | 2 | 50 | Orange G |  |  |  |  | 0.0336 | 7.9
|  |  | reed | 900 | 15 | 60 | 1.5 | N2 | [5 empty] | 1:1硝酸铵 |  |  |  | 496.7 | 0.26 | 1.06 |  |  | 84.16 | 10.46 | 1.76 | 87.78 |  |  |  |  | 36.1 | 6.53 | 57.36 | 9.5 | 0.2 | 2 | 50 | Orange G |  |  |  |  | 0.0387 | 7.6(Ethanol-0.0305X) | 0.0126NaN3，0.0118BQ
|  |  | reed | 900 | 15 | 60 | 1.5 | N2 | [5 empty] | 1:1硝酸铵 |  |  |  | 496.7 | 0.26 | 1.06 |  |  | 84.16 | 10.46 | 1.76 | 87.78 |  |  |  |  | 36.1 | 6.53 | 57.36 | 9.5 | 0.2 | 1 | 50 | Orange G |  |  |  |  | 0.0208
|  |  | reed | 900 | 15 | 60 | 1.5 | N2 | [5 empty] | 1:1硝酸铵 |  |  |  | 496.7 | 0.26 | 1.06 |  |  | 84.16 | 10.46 | 1.76 | 87.78 |  |  |  |  | 36.1 | 6.53 | 57.36 | 9.5 | 0.2 | 4 | 50 | Orange G |  |  |  |  | 0.0454
|  |  | reed | 900 | 15 | 60 | 1.5 | N2 | [5 empty] | 1:1硝酸铵 |  |  |  | 496.7 | 0.26 | 1.06 |  |  | 84.16 | 10.46 | 1.76 | 87.78 |  |  |  |  | 36.1 | 6.53 | 57.36 | 9.5 | 0.2 | 8 | 50 | Orange G |  |  |  |  | 0.0556
|  |  | reed | 900 | 15 | 60 | 1.5 | N2 | [5 empty] | 1:1硝酸铵 |  |  |  | 496.7 | 0.26 | 1.06 |  |  | 84.16 | 10.46 | 1.76 | 87.78 |  |  |  |  | 36.1 | 6.53 | 57.36 | 9.5 | 0.1 | 2 | 50 | Orange G |  |  |  |  | 0.1006
|  |  | reed | 900 | 15 | 60 | 1.5 | N2 | [5 empty] | 1:1硝酸铵 |  |  |  | 496.7 | 0.26 | 1.06 |  |  | 84.16 | 10.46 | 1.76 | 87.78 |  |  |  |  | 36.1 | 6.53 | 57.36 | 9.5 | 0.15 | 2 | 50 | Orange G |  |  |  |  | 0.0202
|  |  | reed | 900 | 15 | 60 | 1.5 | N2 | [5 empty] | 1:1硝酸铵 |  |  |  | 496.7 | 0.26 | 1.06 |  |  | 84.16 | 10.46 | 1.76 | 87.78 |  |  |  |  | 36.1 | 6.53 | 57.36 | 9.5 | 0.4 | 2 | 50 | Orange G |  |  |  |  | 0.0944
|  |  | reed | 900 | 15 | 60 | 1.5 | N2 | [5 empty] | 1:1硝酸铵 |  |  |  | 496.7 | 0.26 | 1.06 |  |  | 84.16 | 10.46 | 1.76 | 87.78 |  |  |  |  | 36.1 | 6.53 | 57.36 | 9.5 | 0.2 | 2 | 20 | Orange G |  |  |  |  | 0.1335
|  |  | reed | 900 | 15 | 60 | 1.5 | N2 | [5 empty] | 1:1硝酸铵 |  |  |  | 496.7 | 0.26 | 1.06 |  |  | 84.16 | 10.46 | 1.76 | 87.78 |  |  |  |  | 36.1 | 6.53 | 57.36 | 9.5 | 0.2 | 2 | 100 | Orange G |  |  |  |  | 0.0127
|  |  | reed | 900 | 15 | 60 | 1.5 | N2 | [5 empty] | 1:1硝酸铵 |  |  |  | 496.7 | 0.26 | 1.06 |  |  | 84.16 | 10.46 | 1.76 | 87.78 |  |  |  |  | 36.1 | 6.53 | 57.36 | 9.5 | 0.2 | 2 | 20 | sulfamethoxazole |  | 4.575324796 | 2.287662398 | 7.978517 | 0.214
|  |  | reed | 900 | 15 | 60 | 1.5 | N2 | [5 empty] | 1:1硝酸铵 |  |  |  | 496.7 | 0.26 | 1.06 |  |  | 84.16 | 10.46 | 1.76 | 87.78 |  |  |  |  | 36.1 | 6.53 | 57.36 | 9.5 | 0.2 | 2 | 20 | bisphenol A |  | 5.611534908 | 2.805767454 | 7.294072 | 0.184
|  |  | reed | 900 | 15 | 60 | 1.5 | N2 | [5 empty] | 1:1硝酸铵 |  |  |  | 496.7 | 0.26 | 1.06 |  |  | 84.16 | 10.46 | 1.76 | 87.78 |  |  |  |  | 36.1 | 6.53 | 57.36 | 9.5 | 0.2 | 2 | 20 | phenol |  | 6.058890324 | 3.029445162 | 8.336209 | 0.206
4 | 10.1016/j.apcatb.2024.124584(SihuiZhan) | 2025 | coffee residue | 700 | 5 | 140 | 2 | Ar | 1.5M-8h-3 |  |  |  | ★ |  |  | 9 g咖啡渣与27 g ZnCl2和150 ml 3 mol/L FeCl3溶液均匀混合 |  |  |  | 0.56 |  |  |  |  | 5.15 | 91.3 |  |  |  |  | 16.86733 | 23.78421 | 39.72391 | 6.73 | 0.04 | 0.5 | 50 | tetracycline |  | 4.03000834 | 2.01500417 | 7.211424 | 0.10293
|  |  | coffee residue | 750 | 5 | 150 | 2 | Ar | 1.5M-8h-3 |  |  |  | ★ | [6 empty] | 0.627 |  |  |  |  | 3.53 | 93.47 |  |  |  |  | 17.15418 | 18.95392 | 46.38729 | 6.73 | 0.04 | 0.5 | 50 | tetracycline |  | 4.03000834 | 2.01500417 | 7.211424 | 0.1288
|  |  | coffee residue | 800 | 5 | 160 | 2 | Ar | 1.5M-8h-3 |  |  |  | ★ | [6 empty] | 0.95 |  |  |  |  | 2.8 | 93.9 |  |  |  |  | 15.81105 | 11.86189 | 47.17271 | 6.73 | 0.04 | 0.5 | 50 | tetracycline |  | 4.03000834 | 2.01500417 | 7.211424 | 0.17487
|  |  | coffee residue | 850 | 5 | 170 | 2 | Ar | 1.5M-8h-3 |  |  |  | ★ | [6 empty] | 1.03 |  |  |  |  | 1.15 | 95.94 |  |  |  |  | 4.06156 | 20.98941 | 55.21344 | 6.73 | 0.04 | 0.5 | 50 | tetracycline |  | 4.03000834 | 2.01500417 | 7.211424 | 0.2309
|  |  | coffee residue | 900 | 5 | 180 | 2 | Ar | 1.5M-8h-3 |  |  |  | ★ | [6 empty] | 1.04 |  |  |  |  | 0.92 | 96.54 |  |  |  |  | 8.02758 | 11.4073 | 61.17174 | 6.73 | 0.04 | 0.5 | 50 | tetracycline |  | 4.03000834 | 2.01500417 | 7.211424 | 0.25937 |  | 21 | 79
|  |  | coffee residue | 900 | 5 | 180 | 2 | Ar | 1.5M-8h-3 |  |  |  | ★ | [6 empty] | 1.04 |  |  |  |  | 0.92 | 96.54 |  |  |  |  | 8.02758 | 11.4073 | 61.17174 | 3 | 0.04 | 0.5 | 50 | tetracycline |  | 4.03000834 | 2.01500417 | 7.211424 | 0.1732
|  |  | coffee residue | 900 | 5 | 180 | 2 | Ar | 1.5M-8h-3 |  |  |  | ★ | [6 empty] | 1.04 |  |  |  |  | 0.92 | 96.54 |  |  |  |  | 8.02758 | 11.4073 | 61.17174 | 5 | 0.04 | 0.5 | 50 | tetracycline |  | 4.03000834 | 2.01500417 | 7.211424 | 0.1933
|  |  | coffee residue | 900 | 5 | 180 | 2 | Ar | 1.5M-8h-3 |  |  |  | ★ | [6 empty] | 1.04 |  |  |  |  | 0.92 | 96.54 |  |  |  |  | 8.02758 | 11.4073 | 61.17174 | 9 | 0.04 | 0.5 | 50 | tetracycline |  | 4.03000834 | 2.01500417 | 7.211424 | 0.0564
|  |  | coffee residue | 900 | 5 | 180 | 2 | Ar | 1.5M-8h-3 |  |  |  | ★ | [6 empty] | 1.04 |  |  |  |  | 0.92 | 96.54 |  |  |  |  | 8.02758 | 11.4073 | 61.17174 | 6.73 | 0.04 | 0.5 | 50 | chlortetracycline |  | 4.07626772 | 2.03813386 | 7.565165 | 0.25937
|  |  | coffee residue | 900 | 5 | 180 | 2 | Ar | 1.5M-8h-3 |  |  |  | ★ | [6 empty] | 1.04 |  |  |  |  | 0.92 | 96.54 |  |  |  |  | 8.02758 | 11.4073 | 61.17174 | 6.73 | 0.04 | 0.5 | 50 | oxytetracycline |  | 3.68986584 | 1.84493292 | 7.492508 | 0.1599
|  |  | coffee residue | 900 | 5 | 180 | 2 | Ar | 1.5M-8h-3 |  |  |  | ★ | [6 empty] | 1.04 |  |  |  |  | 0.92 | 96.54 |  |  |  |  | 8.02758 | 11.4073 | 61.17174 | 6.73 | 0.04 | 0.5 | 50 | doxycycline |  | 3.522787844 | 1.761393922 | 7.326266 | 1.071
5 | 10.1016/j.watres.2023.119659(Xiaofei Tan) | 2023 | Сoffee grounds 300℃ | 800 |  |  | 2 | N2 | 1M | [8 empty] | 235.2 |  | 0.97 | [14 empty] | 0.05 | 0.3 | 20 | Aniline |  | 5.530989164 | 2.765494582 | 7.336623 | 0.0011
|  |  | Сoffee grounds 300℃ 与KOH球磨后 | 800 |  |  | 2 | N2 | 1M |  |  | 1M | [5 empty] | 870.62 |  | 0.987 | [7 empty] | 1.07 | 86.37 |  |  |  |  | 7 | 0.05 | 0.3 | 20 | Aniline |  | 5.530989164 | 2.765494582 | 7.336623 | 0.099 | ✔MeOH 0.09 |  | ✔
|  |  | Сoffee grounds 300℃ 与KOH球磨后 | 800 |  |  | 2 | N2 | 1M |  |  | 1M | [5 empty] | 870.62 |  | 0.987 | [7 empty] | 1.07 | 86.37 |  |  |  |  | 7 | 0.05 | 0.1 | 20 | Aniline |  | 5.530989164 | 2.765494582 | 7.336623 | 0.0178
|  |  | Сoffee grounds 300℃ 与KOH球磨后 | 800 |  |  | 2 | N2 | 1M |  |  | 1M | [5 empty] | 870.62 |  | 0.987 | [7 empty] | 1.07 | 86.37 |  |  |  |  | 7 | 0.05 | 0.2 | 20 | Aniline |  | 5.530989164 | 2.765494582 | 7.336623 | 0.0477
|  |  | Сoffee grounds 300℃ 与KOH球磨后 | 800 |  |  | 2 | N2 | 1M |  |  | 1M | [5 empty] | 870.62 |  | 0.987 | [7 empty] | 1.07 | 86.37 |  |  |  |  | 7 | 0.05 | 0.4 | 20 | Aniline |  | 5.530989164 | 2.765494582 | 7.336623 | 0.1296
|  |  | Сoffee grounds 300℃ 与KOH球磨后 | 800 |  |  | 2 | N2 | 1M |  |  | 1M | [5 empty] | 870.62 |  | 0.987 | [7 empty] | 1.07 | 86.37 |  |  |  |  | 7 | 0.05 | 0.5 | 20 | Aniline |  | 5.530989164 | 2.765494582 | 7.336623 | 0.1196
|  |  | Сoffee grounds 300℃ 与KOH球磨后 | 800 |  |  | 2 | N2 | 1M |  |  | 1M | [5 empty] | 870.62 |  | 0.987 | [7 empty] | 1.07 | 86.37 |  |  |  |  | 7 | 0.03 | 0.3 | 20 | Aniline |  | 5.530989164 | 2.765494582 | 7.336623 | 0.0443
|  |  | Сoffee grounds 300℃ 与KOH球磨后 | 800 |  |  | 2 | N2 | 1M |  |  | 1M | [5 empty] | 870.62 |  | 0.987 | [7 empty] | 1.07 | 86.37 |  |  |  |  | 7 | 0.07 | 0.3 | 20 | Aniline |  | 5.530989164 | 2.765494582 | 7.336623 | 0.1079
|  |  | Сoffee grounds 300℃ 与KOH球磨后 | 800 |  |  | 2 | N2 | 1M |  |  | 1M | [5 empty] | 870.62 |  | 0.987 | [7 empty] | 1.07 | 86.37 |  |  |  |  | 7 | 0.1 | 0.3 | 20 | Aniline |  | 5.530989164 | 2.765494582 | 7.336623 | 0.1172
|  |  | Сoffee grounds 300℃ 与KOH球磨后 | 800 |  |  | 2 | N2 | 1M |  |  | 1M | [5 empty] | 870.62 |  | 0.987 | [7 empty] | 1.07 | 86.37 |  |  |  |  | 5.3 | 0.05 | 0.3 | 20 | Aniline |  | 5.530989164 | 2.765494582 | 7.336623 | 0.061
|  |  | Сoffee grounds 300℃ 与KOH球磨后 | 800 |  |  | 2 | N2 | 1M |  |  | 1M | [5 empty] | 870.62 |  | 0.987 | [7 empty] | 1.07 | 86.37 |  |  |  |  | 8.7 | 0.05 | 0.3 | 20 | Aniline |  | 5.530989164 | 2.765494582 | 7.336623 | 0.067
|  |  | Сoffee grounds 300℃ 与KOH球磨后 | 800 |  |  | 2 | N2 | 1M |  |  | 1M | [5 empty] | 870.62 |  | 0.987 | [7 empty] | 1.07 | 86.37 |  |  |  |  | 11 | 0.05 | 0.3 | 20 | Aniline |  | 5.530989164 | 2.765494582 | 7.336623 | 0.064
|  |  | Сoffee grounds 300℃ 与KOH球磨后 | 800 |  |  | 2 | N2 | 1M |  |  | 1M | [5 empty] | 870.62 |  | 0.987 | [7 empty] | 1.07 | 86.37 |  |  |  |  | 3.5 | 0.05 | 0.3 | 20 | Aniline |  | 5.530989164 | 2.765494582 | 7.336623 | 0.0458
6 | 10.1016/j.jhazmat.2021.126928(Haoran Dong) | 2022 | Peanut shell | 900 | 7 |  | 2 | N2 |  |  |  |  | ★ |  |  |  | 150–250 µm | 526.94 |  | 1.31 | [7 empty] | 0.69 | 91.7 |  |  |  |  | 6 | 0.2 | 1 | 11.13 | sulfamethazine |  | 5.0749261 | 2.53746305 | 7.777082 | 0.0016
|  |  | Peanut shell | 900 | 7 |  | 2 | N2 |  |  |  |  | ★ |  |  |  | 75–150 µm | 532.72 |  | 1.21 | [7 empty] | 0.66 | 91.48 |  |  |  |  | 6 | 0.2 | 1 | 11.13 | sulfamethazine |  | 5.0749261 | 2.53746305 | 7.777082 | 0.0057
|  |  | Peanut shell | 900 | 7 |  | 2 | N2 |  |  |  |  | ★ |  |  |  | 0–75 µm | 984.83 |  | 1.18 | [7 empty] | 0.74 | 89.28 |  |  |  |  | 6 | 0.2 | 1 | 11.13 | sulfamethazine |  | 5.0749261 | 2.53746305 | 7.777082 | 0.0406 | ✔ | ✔
7 | 10.1016/j.horiz.2024.100091（Chongqing Wang） | 2024 | Maize straw | 900 | 10 |  | 2 | N2 | [9 empty] | 130.96 | 0.1412 | 0.99 |  |  |  |  | 0 | 73.72 | [7 empty] | 4.6 | 0.4 | 3 | 15 | tetracycline |  | 4.03000834 | 2.01500417 | 7.211424 | 0.0088
|  |  | Maize straw | 900 | 10 |  | 2 | N2 | [5 empty] | 1:2尿素 |  |  |  | 121.46 | 0.0995 | 1.14 |  |  |  |  | 6.68 | 77.09 |  |  |  |  | 17.5 | 16.79 | 33.89 | 4.6 | 0.4 | 3 | 15 | tetracycline |  | 4.03000834 | 2.01500417 | 7.211424 | 0.0389 | Ethanol(0.0336) | FFA(0.0215)✔ | ✔
|  |  | Maize straw | 900 | 10 |  | 2 | N2 | [5 empty] | 1:2尿素 |  |  |  | 121.46 | 0.0995 | 1.14 |  |  |  |  | 6.68 | 77.09 |  |  |  |  | 17.5 | 16.79 | 33.89 | 4.6 | 0.2 | 3 | 15 | tetracycline |  | 4.03000834 | 2.01500417 | 7.211424 | 0.0212
|  |  | Maize straw | 900 | 10 |  | 2 | N2 | [5 empty] | 1:2尿素 |  |  |  | 121.46 | 0.0995 | 1.14 |  |  |  |  | 6.68 | 77.09 |  |  |  |  | 17.5 | 16.79 | 33.89 | 4.6 | 0.3 | 3 | 15 | tetracycline |  | 4.03000834 | 2.01500417 | 7.211424 | 0.0244
|  |  | Maize straw | 900 | 10 |  | 2 | N2 | [5 empty] | 1:2尿素 |  |  |  | 121.46 | 0.0995 | 1.14 |  |  |  |  | 6.68 | 77.09 |  |  |  |  | 17.5 | 16.79 | 33.89 | 4.6 | 0.5 | 3 | 15 | tetracycline |  | 4.03000834 | 2.01500417 | 7.211424 | 0.0426
|  |  | Maize straw | 900 | 10 |  | 2 | N2 | [5 empty] | 1:2尿素 |  |  |  | 121.46 | 0.0995 | 1.14 |  |  |  |  | 6.68 | 77.09 |  |  |  |  | 17.5 | 16.79 | 33.89 | 4.6 | 0.4 | 1 | 15 | tetracycline |  | 4.03000834 | 2.01500417 | 7.211424 | 0.0276
|  |  | Maize straw | 900 | 10 |  | 2 | N2 | [5 empty] | 1:2尿素 |  |  |  | 121.46 | 0.0995 | 1.14 |  |  |  |  | 6.68 | 77.09 |  |  |  |  | 17.5 | 16.79 | 33.89 | 4.6 | 0.4 | 2 | 15 | tetracycline |  | 4.03000834 | 2.01500417 | 7.211424 | 0.0299
|  |  | Maize straw | 900 | 10 |  | 2 | N2 | [5 empty] | 1:2尿素 |  |  |  | 121.46 | 0.0995 | 1.14 |  |  |  |  | 6.68 | 77.09 |  |  |  |  | 17.5 | 16.79 | 33.89 | 4.6 | 0.4 | 4 | 15 | tetracycline |  | 4.03000834 | 2.01500417 | 7.211424 | 0.0365
|  |  | Maize straw | 900 | 10 |  | 2 | N2 | [5 empty] | 1:2尿素 |  |  |  | 121.46 | 0.0995 | 1.14 |  |  |  |  | 6.68 | 77.09 |  |  |  |  | 17.5 | 16.79 | 33.89 | 4.6 | 0.4 | 3 | 10 | tetracycline |  | 4.03000834 | 2.01500417 | 7.211424 | 0.0357
|  |  | Maize straw | 900 | 10 |  | 2 | N2 | [5 empty] | 1:2尿素 |  |  |  | 121.46 | 0.0995 | 1.14 |  |  |  |  | 6.68 | 77.09 |  |  |  |  | 17.5 | 16.79 | 33.89 | 4.6 | 0.4 | 3 | 20 | tetracycline |  | 4.03000834 | 2.01500417 | 7.211424 | 0.0293
|  |  | Maize straw | 900 | 10 |  | 2 | N2 | [5 empty] | 1:2尿素 |  |  |  | 121.46 | 0.0995 | 1.14 |  |  |  |  | 6.68 | 77.09 |  |  |  |  | 17.5 | 16.79 | 33.89 | 4.6 | 0.4 | 3 | 30 | tetracycline |  | 4.03000834 | 2.01500417 | 7.211424 | 0.0207
|  |  | Maize straw | 900 | 10 |  | 2 | N2 | [5 empty] | 1:2尿素 |  |  |  | 121.46 | 0.0995 | 1.14 |  |  |  |  | 6.68 | 77.09 |  |  |  |  | 17.5 | 16.79 | 33.89 | 3 | 0.4 | 3 | 15 | tetracycline |  | 4.03000834 | 2.01500417 | 7.211424 | 0.0255
|  |  | Maize straw | 900 | 10 |  | 2 | N2 | [5 empty] | 1:2尿素 |  |  |  | 121.46 | 0.0995 | 1.14 |  |  |  |  | 6.68 | 77.09 |  |  |  |  | 17.5 | 16.79 | 33.89 | 7 | 0.4 | 3 | 15 | tetracycline |  | 4.03000834 | 2.01500417 | 7.211424 | 0.035
|  |  | Maize straw | 900 | 10 |  | 2 | N2 | [5 empty] | 1:2尿素 |  |  |  | 121.46 | 0.0995 | 1.14 |  |  |  |  | 6.68 | 77.09 |  |  |  |  | 17.5 | 16.79 | 33.89 | 9 | 0.4 | 3 | 15 | tetracycline |  | 4.03000834 | 2.01500417 | 7.211424 | 0.0347
|  |  | Maize straw | 900 | 10 |  | 2 | N2 | [5 empty] | 1:2尿素 |  |  |  | 121.46 | 0.0995 | 1.14 |  |  |  |  | 6.68 | 77.09 |  |  |  |  | 17.5 | 16.79 | 33.89 | 11 | 0.4 | 3 | 15 | tetracycline |  | 4.03000834 | 2.01500417 | 7.211424 | 0.0236
|  |  | Maize straw biochar | 900 | 10 |  | 2 | N2 | [6 empty] | 1:2尿素 |  |  | 135.79 | 0.0933 | 1.06 |  |  |  |  | 3.2 | 74.36 |  |  |  |  | 7.56 | 19.06 | 21.78 | 4.6 | 0.4 | 3 | 15 | tetracycline |  | 4.03000834 | 2.01500417 | 7.211424 | 0.0149 |  | ✔ | ✔
8 | 10.1016/j.indcrop.2024.118569(Chongqing Wang) | 2024 | Corn straw | 900 | 10 |  | 2 | N2 | [7 empty] | 0 | 196um | 130.96 |  | 0.987 | [13 empty] | 4.7 | 0.5 | 4.2 | 20 | Tetracycline hydrochloride |  | 3.597619194 | 1.798809597 | 7.401514 | 0.0134 |  | ✔ | ✔
|  |  | Corn straw | 900 | 10 |  | 2 | N2 | [7 empty] | 5 | 61.8um | 142.01 |  | 1.033 | [13 empty] | 4.7 | 0.5 | 4.2 | 20 | Tetracycline hydrochloride |  | 3.597619194 | 1.798809597 | 7.401514 | 0.0229 |  | ✔ | ✔
|  |  | Corn straw | 900 | 10 |  | 2 | N2 | [7 empty] | 30 | 49.1um | 164.29 |  | 1.012 | [13 empty] | 4.7 | 0.5 | 4.2 | 20 | Tetracycline hydrochloride |  | 3.597619194 | 1.798809597 | 7.401514 | 0.0294 |  | ✔ | ✔
|  |  | Corn straw | 900 | 10 |  | 2 | N2 | [7 empty] | 60 | 41.2um | 182.43 |  | 1.036 | [13 empty] | 4.7 | 0.5 | 4.2 | 20 | Tetracycline hydrochloride |  | 3.597619194 | 1.798809597 | 7.401514 | 0.0456 |  | ✔ | ✔
|  |  | Corn straw | 900 | 10 |  | 2 | N2 | [7 empty] | 120 | 61,2um | 206.42 |  | 1.049 | [13 empty] | 4.7 | 0.5 | 4.2 | 20 | Tetracycline hydrochloride |  | 3.597619194 | 1.798809597 | 7.401514 | 0.0622 |  | ✔ | ✔
9 | 10.1016/j.seppur.2024.126338(Ningjie Fang) | 2024 | Sewage sludge | 900 | 5 |  | 2 | vacuum | [8 empty] | <150um | 43.5103 |  | 1.027 |  |  |  |  | 2.6 | 62.83 |  |  |  |  | 11.92308 | 14.61538 | 50 | 6.83 | 0.6 | 4 | 20 | norfloxacin |  | 4.29123778 | 2.14561889 | 7.166171 | 0.005 |  |  | ✔
|  |  | Sewage sludge | 900 | 5 |  | 2 | vacuum | [5 empty] | 1:1尿素 |  |  | <150um | 71.5588 |  | 1058 |  |  |  |  | 4.09 | 63.54 |  |  |  |  | 23.98533 | 2.200489 | 43.52078 | 6.83 | 0.6 | 4 | 20 | norfloxacin |  | 4.29123778 | 2.14561889 | 7.166171 | 0.01 |  |  | ✔
|  |  | Sewage sludge | 900 | 5 |  | 2 | vacuum | [5 empty] | 1:2尿素 |  |  | <150um | 101.2624 |  | 1.077 |  |  |  |  | 4.92 | 63.73 |  |  |  |  | 11.38211 | 12.80488 | 76.01626 | 6.83 | 0.6 | 4 | 20 | norfloxacin |  | 4.29123778 | 2.14561889 | 7.166171 | 0.014 |  |  | ✔
|  |  | Sewage sludge | 900 | 5 |  | 2 | vacuum | [5 empty] | 1:4尿素 |  |  | <150um | 115.1447 |  | 1.105 |  |  |  |  | 5.86 | 65.83 |  |  |  |  | 11.2628 | 12.79863 | 75.93857 | 6.83 | 0.6 | 4 | 20 | norfloxacin |  | 4.29123778 | 2.14561889 | 7.166171 | 0.02 | 0.026(ethanol) |  | ✔
|  |  | Sewage sludge | 900 | 5 |  | 2 | vacuum | [5 empty] | 1:4尿素 |  |  | <150um | 115.1447 |  | 1.105 |  |  |  |  | 5.86 | 65.83 |  |  |  |  | 11.2628 | 12.79863 | 75.93857 | 6.83 | 1 | 4 | 20 | norfloxacin |  | 4.29123778 | 2.14561889 | 7.166171 | 0.018
|  |  | Sewage sludge | 900 | 5 |  | 2 | vacuum | [5 empty] | 1:4尿素 |  |  | <150um | 115.1447 |  | 1.105 |  |  |  |  | 5.86 | 65.83 |  |  |  |  | 11.2628 | 12.79863 | 75.93857 | 6.83 | 0.8 | 4 | 20 | norfloxacin |  | 4.29123778 | 2.14561889 | 7.166171 | 0.016
|  |  | Sewage sludge | 900 | 5 |  | 2 | vacuum | [5 empty] | 1:4尿素 |  |  | <150um | 115.1447 |  | 1.105 |  |  |  |  | 5.86 | 65.83 |  |  |  |  | 11.2628 | 12.79863 | 75.93857 | 6.83 | 0.4 | 4 | 20 | norfloxacin |  | 4.29123778 | 2.14561889 | 7.166171 | 0.014
|  |  | Sewage sludge | 900 | 5 |  | 2 | vacuum | [5 empty] | 1:4尿素 |  |  | <150um | 115.1447 |  | 1.105 |  |  |  |  | 5.86 | 65.83 |  |  |  |  | 11.2628 | 12.79863 | 75.93857 | 6.83 | 0.6 | 1 | 20 | norfloxacin |  | 4.29123778 | 2.14561889 | 7.166171 | 0.013
|  |  | Sewage sludge | 900 | 5 |  | 2 | vacuum | [5 empty] | 1:4尿素 |  |  | <150um | 115.1447 |  | 1.105 |  |  |  |  | 5.86 | 65.83 |  |  |  |  | 11.2628 | 12.79863 | 75.93857 | 6.83 | 0.6 | 2 | 20 | norfloxacin |  | 4.29123778 | 2.14561889 | 7.166171 | 0.019
|  |  | Sewage sludge | 900 | 5 |  | 2 | vacuum | [5 empty] | 1:4尿素 |  |  | <150um | 115.1447 |  | 1.105 |  |  |  |  | 5.86 | 65.83 |  |  |  |  | 11.2628 | 12.79863 | 75.93857 | 6.83 | 0.6 | 6 | 20 | norfloxacin |  | 4.29123778 | 2.14561889 | 7.166171 | 0.017
|  |  | Sewage sludge | 900 | 5 |  | 2 | vacuum | [5 empty] | 1:4尿素 |  |  | <150um | 115.1447 |  | 1.105 |  |  |  |  | 5.86 | 65.83 |  |  |  |  | 11.2628 | 12.79863 | 75.93857 | 3.01 | 0.6 | 4 | 20 | norfloxacin |  | 4.29123778 | 2.14561889 | 7.166171 | 0.018
|  |  | Sewage sludge | 900 | 5 |  | 2 | vacuum | [5 empty] | 1:4尿素 |  |  | <150um | 115.1447 |  | 1.105 |  |  |  |  | 5.86 | 65.83 |  |  |  |  | 11.2628 | 12.79863 | 75.93857 | 5.11 | 0.6 | 4 | 20 | norfloxacin |  | 4.29123778 | 2.14561889 | 7.166171 | 0.023
|  |  | Sewage sludge | 900 | 5 |  | 2 | vacuum | [5 empty] | 1:4尿素 |  |  | <150um | 115.1447 |  | 1.105 |  |  |  |  | 5.86 | 65.83 |  |  |  |  | 11.2628 | 12.79863 | 75.93857 | 9.07 | 0.6 | 4 | 20 | norfloxacin |  | 4.29123778 | 2.14561889 | 7.166171 | 0.021
|  |  | Sewage sludge | 700 | [29 empty] | 6.83 | 0.6 | 4 | 20 | norfloxacin |  | 4.29123778 | 2.14561889 | 7.166171 | 0.005
|  |  | Sewage sludge | 800 | [29 empty] | 6.83 | 0.6 | 4 | 20 | norfloxacin |  | 4.29123778 | 2.14561889 | 7.166171 | 0.005
|  |  | Sewage sludge | 900 | 5 |  | 2 | vacuum | [5 empty] | 1:8尿素 |  |  | <150um | 112.4665 |  | 1.044 |  |  |  |  | 5.67 | 63.82 |  |  |  |  | 8.818342 | 34.5679 | 56.61376 | 6.83 | 0.6 | 4 | 20 | norfloxacin |  | 4.29123778 | 2.14561889 | 7.166171 | 0.017 |  |  | ✔
10 | 10.1016/j.jclepro.2024.140951(Xiuyi Hua) | 2024 | Chlorella | 300 | 6 |  | 2 | N2 | [8 empty] | <150um | [16 empty] | 6.5 | 0.35 | 5 | 10 | sulfamethazine |  | 5.0749261 | 2.53746305 | 7.777082 | 0.00092
|  |  | Chlorella | 500 | 6 |  | 2 | N2 | [8 empty] | <150um | [16 empty] | 6.5 | 0.35 | 5 | 10 | sulfamethazine |  | 5.0749261 | 2.53746305 | 7.777082 | 0.00155
|  |  | Chlorella | 700 | 6 |  | 2 | N2 |  |  |  |  | ★ |  |  |  | <150um | 106.78 |  | 0.96 |  |  |  |  | 5.67 | 70.82 | [7 empty] | 6.5 | 0.35 | 5 | 10 | sulfamethazine |  | 5.0749261 | 2.53746305 | 7.777082 | 0.00291
|  |  | Chlorella | 800 | 6 |  | 2 | N2 |  |  |  |  | ★ |  |  |  | <150um | 230.7 |  | 1 |  |  |  |  | 4.79 | 74.08 | [7 empty] | 6.5 | 0.35 | 5 | 10 | sulfamethazine |  | 5.0749261 | 2.53746305 | 7.777082 | 0.00553
|  |  | Chlorella | 900 | 6 |  | 2 | N2 |  |  |  |  | ★ |  |  |  | <150um | 235.5 |  | 1.01 |  |  |  |  | 3.75 | 74.84 | [7 empty] | 6.5 | 0.35 | 5 | 10 | sulfamethazine |  | 5.0749261 | 2.53746305 | 7.777082 | 0.019 |  |  | ✔
|  |  | Chlorella | 900 | 6 |  | 2 | N2 |  |  |  |  | ★ |  |  |  | <150um | 235.5 |  | 1.01 |  |  |  |  | 3.75 | 74.84 | [7 empty] | 6.5 | 0.35 | 0.25 | 10 | sulfamethazine |  | 5.0749261 | 2.53746305 | 7.777082 | 0.0118
|  |  | Chlorella | 900 | 6 |  | 2 | N2 |  |  |  |  | ★ |  |  |  | <150um | 235.5 |  | 1.01 |  |  |  |  | 3.75 | 74.84 | [7 empty] | 6.5 | 0.35 | 1 | 10 | sulfamethazine |  | 5.0749261 | 2.53746305 | 7.777082 | 0.014
|  |  | Chlorella | 900 | 6 |  | 2 | N2 |  |  |  |  | ★ |  |  |  | <150um | 235.5 |  | 1.01 |  |  |  |  | 3.75 | 74.84 | [7 empty] | 6.5 | 0.35 | 2.5 | 10 | sulfamethazine |  | 5.0749261 | 2.53746305 | 7.777082 | 0.0176
|  |  | Chlorella | 900 | 6 |  | 2 | N2 |  |  |  |  | ★ |  |  |  | <150um | 235.5 |  | 1.01 |  |  |  |  | 3.75 | 74.84 | [7 empty] | 6.5 | 0.35 | 7.5 | 10 | sulfamethazine |  | 5.0749261 | 2.53746305 | 7.777082 | 0.0152
|  |  | Chlorella | 900 | 6 |  | 2 | N2 |  |  |  |  | ★ |  |  |  | <150um | 235.5 |  | 1.01 |  |  |  |  | 3.75 | 74.84 | [7 empty] | 6.5 | 0.15 | 5 | 10 | sulfamethazine |  | 5.0749261 | 2.53746305 | 7.777082 | 0.0067
|  |  | Chlorella | 900 | 6 |  | 2 | N2 |  |  |  |  | ★ |  |  |  | <150um | 235.5 |  | 1.01 |  |  |  |  | 3.75 | 74.84 | [7 empty] | 6.5 | 0.25 | 5 | 10 | sulfamethazine |  | 5.0749261 | 2.53746305 | 7.777082 | 0.0093
|  |  | Chlorella | 900 | 6 |  | 2 | N2 |  |  |  |  | ★ |  |  |  | <150um | 235.5 |  | 1.01 |  |  |  |  | 3.75 | 74.84 | [7 empty] | 6.5 | 0.45 | 5 | 10 | sulfamethazine |  | 5.0749261 | 2.53746305 | 7.777082 | 0.0263
|  |  | Chlorella | 900 | 6 |  | 2 | N2 |  |  |  |  | ★ |  |  |  | <150um | 235.5 |  | 1.01 |  |  |  |  | 3.75 | 74.84 | [7 empty] | 6.5 | 0.35 | 5 | 5 | sulfamethazine |  | 5.0749261 | 2.53746305 | 7.777082 | 0.0442
|  |  | Chlorella | 900 | 6 |  | 2 | N2 |  |  |  |  | ★ |  |  |  | <150um | 235.5 |  | 1.01 |  |  |  |  | 3.75 | 74.84 | [7 empty] | 6.5 | 0.35 | 5 | 15 | sulfamethazine |  | 5.0749261 | 2.53746305 | 7.777082 | 0.0108
|  |  | Chlorella | 900 | 6 |  | 2 | N2 |  |  |  |  | ★ |  |  |  | <150um | 235.5 |  | 1.01 |  |  |  |  | 3.75 | 74.84 | [7 empty] | 6.5 | 0.35 | 5 | 20 | sulfamethazine |  | 5.0749261 | 2.53746305 | 7.777082 | 0.007
|  |  | Chlorella | 900 | 6 |  | 2 | N2 |  |  |  |  | ★ |  |  |  | <150um | 235.5 |  | 1.01 |  |  |  |  | 3.75 | 74.84 | [7 empty] | 6.5 | 0.35 | 5 | 25 | sulfamethazine |  | 5.0749261 | 2.53746305 | 7.777082 | 0.0055
|  |  | Chlorella | 900 | 6 |  | 2 | N2 |  |  |  |  | ★ |  |  |  | <150um | 235.5 |  | 1.01 |  |  |  |  | 3.75 | 74.84 | [7 empty] | 3 | 0.35 | 5 | 10 | sulfamethazine |  | 5.0749261 | 2.53746305 | 7.777082 | 0.0198
|  |  | Chlorella | 900 | 6 |  | 2 | N2 |  |  |  |  | ★ |  |  |  | <150um | 235.5 |  | 1.01 |  |  |  |  | 3.75 | 74.84 | [7 empty] | 5 | 0.35 | 5 | 10 | sulfamethazine |  | 5.0749261 | 2.53746305 | 7.777082 | 0.0197
|  |  | Chlorella | 900 | 6 |  | 2 | N2 |  |  |  |  | ★ |  |  |  | <150um | 235.5 |  | 1.01 |  |  |  |  | 3.75 | 74.84 | [7 empty] | 7 | 0.35 | 5 | 10 | sulfamethazine |  | 5.0749261 | 2.53746305 | 7.777082 | 0.0179
|  |  | Chlorella | 900 | 6 |  | 2 | N2 |  |  |  |  | ★ |  |  |  | <150um | 235.5 |  | 1.01 |  |  |  |  | 3.75 | 74.84 | [7 empty] | 9 | 0.35 | 5 | 10 | sulfamethazine |  | 5.0749261 | 2.53746305 | 7.777082 | 0.0179
11 | 10.1016/j.cej.2023.143476（Xueming Lin） | 2023 | Biogas residue | 600 | 5 |  | 2 | N2 | [8 empty] | <150um | 27.29 |  | 0.98 |  |  |  | 49.33 | 2.67 | 48 |  |  |  |  | 28.08989 | 32.9588 | 27.34082 | 3.33 | 0.5 | 0.88 | 5 | bisphenol A |  | 5.611534908 | 2.805767454 | 7.294072 | 0.0254 |  |  | ✔
|  |  | Biogas residue | 600 | 5 |  | 2 | N2 | [5 empty] | 10：1尿素 |  |  | <150um | 28.47 |  | 1.02 |  |  |  | 51.2 | 3.31 | 45.49 |  |  |  |  | 28.70091 | 35.04532 | 26.28399 | 3.33 | 0.5 | 0.88 | 5 | bisphenol A |  | 5.611534908 | 2.805767454 | 7.294072 | 0.0653 |  |  | ✔
|  |  | Biogas residue | 600 | 5 |  | 2 | N2 | [5 empty] | 10：2尿素 |  |  | <150um | 31.46 |  | 0.96 |  |  |  | 51.24 | 3.58 | 45.18 |  |  |  |  | 35.47486 | 21.78771 | 34.07821 | 3.33 | 0.5 | 0.88 | 5 | bisphenol A |  | 5.611534908 | 2.805767454 | 7.294072 | 0.1708 |  |  | ✔
|  |  | Biogas residue | 600 | 5 |  | 2 | N2 | [5 empty] | 10：2尿素 |  |  | <150um | 31.46 |  | 0.96 |  |  |  | 51.24 | 3.58 | 45.18 |  |  |  |  | 35.47486 | 21.78771 | 34.07821 | 3 | 0.5 | 0.88 | 5 | bisphenol A |  | 5.611534908 | 2.805767454 | 7.294072 | 0.1791
|  |  | Biogas residue | 600 | 5 |  | 2 | N2 | [5 empty] | 10：2尿素 |  |  | <150um | 31.46 |  | 0.96 |  |  |  | 51.24 | 3.58 | 45.18 |  |  |  |  | 35.47486 | 21.78771 | 34.07821 | 5 | 0.5 | 0.88 | 5 | bisphenol A |  | 5.611534908 | 2.805767454 | 7.294072 | 0.2337
|  |  | Biogas residue | 600 | 5 |  | 2 | N2 | [5 empty] | 10：2尿素 |  |  | <150um | 31.46 |  | 0.96 |  |  |  | 51.24 | 3.58 | 45.18 |  |  |  |  | 35.47486 | 21.78771 | 34.07821 | 7 | 0.5 | 0.88 | 5 | bisphenol A |  | 5.611534908 | 2.805767454 | 7.294072 | 0.708
|  |  | Biogas residue | 600 | 5 |  | 2 | N2 | [5 empty] | 10：2尿素 |  |  | <150um | 31.46 |  | 0.96 |  |  |  | 51.24 | 3.58 | 45.18 |  |  |  |  | 35.47486 | 21.78771 | 34.07821 | 9 | 0.5 | 0.88 | 5 | bisphenol A |  | 5.611534908 | 2.805767454 | 7.294072 | 0.7056
|  |  | Biogas residue | 600 | 5 |  | 2 | N2 | [5 empty] | 10：2尿素 |  |  | <150um | 31.46 |  | 0.96 |  |  |  | 51.24 | 3.58 | 45.18 |  |  |  |  | 35.47486 | 21.78771 | 34.07821 | 11 | 0.5 | 0.88 | 5 | bisphenol A |  | 5.611534908 | 2.805767454 | 7.294072 | 0.0484
|  |  | Biogas residue | 600 | 5 |  | 2 | N2 | [5 empty] | 10：2尿素 |  |  | <150um | 31.46 |  | 0.96 |  |  |  | 51.24 | 3.58 | 45.18 |  |  |  |  | 35.47486 | 21.78771 | 34.07821 | 3.33 | 0.1 | 0.88 | 5 | bisphenol A |  | 5.611534908 | 2.805767454 | 7.294072 | 0.0078
|  |  | Biogas residue | 600 | 5 |  | 2 | N2 | [5 empty] | 10：2尿素 |  |  | <150um | 31.46 |  | 0.96 |  |  |  | 51.24 | 3.58 | 45.18 |  |  |  |  | 35.47486 | 21.78771 | 34.07821 | 3.33 | 0.3 | 0.88 | 5 | bisphenol A |  | 5.611534908 | 2.805767454 | 7.294072 | 0.028
|  |  | Biogas residue | 600 | 5 |  | 2 | N2 | [5 empty] | 10：2尿素 |  |  | <150um | 31.46 |  | 0.96 |  |  |  | 51.24 | 3.58 | 45.18 |  |  |  |  | 35.47486 | 21.78771 | 34.07821 | 3.33 | 1 | 0.88 | 5 | bisphenol A |  | 5.611534908 | 2.805767454 | 7.294072 | 0.3402
|  |  | Biogas residue | 600 | 5 |  | 2 | N2 | [5 empty] | 10：2尿素 |  |  | <150um | 31.46 |  | 0.96 |  |  |  | 51.24 | 3.58 | 45.18 |  |  |  |  | 35.47486 | 21.78771 | 34.07821 | 3.33 | 0.5 | 0.66 | 5 | bisphenol A |  | 5.611534908 | 2.805767454 | 7.294072 | 0.1019
|  |  | Biogas residue | 600 | 5 |  | 2 | N2 | [5 empty] | 10：2尿素 |  |  | <150um | 31.46 |  | 0.96 |  |  |  | 51.24 | 3.58 | 45.18 |  |  |  |  | 35.47486 | 21.78771 | 34.07821 | 3.33 | 0.5 | 0.44 | 5 | bisphenol A |  | 5.611534908 | 2.805767454 | 7.294072 | 0.0478
|  |  | Biogas residue | 600 | 5 |  | 2 | N2 | [5 empty] | 10：2尿素 |  |  | <150um | 31.46 |  | 0.96 |  |  |  | 51.24 | 3.58 | 45.18 |  |  |  |  | 35.47486 | 21.78771 | 34.07821 | 3.33 | 0.5 | 0.22 | 5 | bisphenol A |  | 5.611534908 | 2.805767454 | 7.294072 | 0.0188
|  |  | Biogas residue | 600 | 5 |  | 2 | N2 | [5 empty] | 10：2尿素 |  |  | <150um | 31.46 |  | 0.96 |  |  |  | 51.24 | 3.58 | 45.18 |  |  |  |  | 35.47486 | 21.78771 | 34.07821 | 3.33 | 0.5 | 0.11 | 5 | bisphenol A |  | 5.611534908 | 2.805767454 | 7.294072 | 0.0047
|  |  | Biogas residue | 600 | 5 |  | 2 | N2 | [5 empty] | 10：3尿素 |  |  | <150um | 28.05 |  | 1.18 |  |  |  | 48.41 | 4.45 | 47.14 |  |  |  |  | 33.93258 | 24.49438 | 31.23596 | 3.33 | 0.5 | 0.88 | 5 | bisphenol A |  | 5.611534908 | 2.805767454 | 7.294072 | 0.1021 |  |  | ✔
|  |  | Biogas residue | 600 | 5 |  | 2 | N2 | [5 empty] | 10：4尿素 |  |  | <150um | 28.18 |  | 1.45 |  |  |  | 46.75 | 5.82 | 47.43 |  |  |  |  | 34.36426 | 24.2268 | 28.17869 | 3.33 | 0.5 | 0.88 | 5 | bisphenol A |  | 5.611534908 | 2.805767454 | 7.294072 | 0.1061 |  |  | ✔
|  |  | Biogas residue | 600 | 5 |  | 2 | N2 | [5 empty] | 10：5尿素 |  |  | <150um | 20.54 |  | 1.49 |  |  |  | 43.69 | 7.4 | 48.91 |  |  |  |  | 35 | 26.75676 | 27.7027 | 3.33 | 0.5 | 0.88 | 5 | bisphenol A |  | 5.611534908 | 2.805767454 | 7.294072 | 0.0494 |  |  | ✔
|  |  | Biogas residue | 600 | 5 |  | 2 | N2 | [5 empty] | 10：2尿素 |  |  | <150um | 31.46 |  | 0.96 |  |  |  | 51.24 | 3.58 | 45.18 |  |  |  |  | 35.47486 | 21.78771 | 34.07821 | 3.33 | 0.5 | 0.88 | 5 | bisphenol S |  | 4.76743728 | 2.38371864 | 8.288895 | 0.0037 |  |  | ✔
|  |  | Biogas residue | 600 | 5 |  | 2 | N2 | [5 empty] | 10：2尿素 |  |  | <150um | 31.46 |  | 0.96 |  |  |  | 51.24 | 3.58 | 45.18 |  |  |  |  | 35.47486 | 21.78771 | 34.07821 | 3.33 | 0.5 | 0.88 | 5 | hexafluorobisphenol A |  | 5.781606158 | 2.890803079 | 8.019525 | 0.0104 |  |  | ✔
|  |  | Biogas residue | 600 | 5 |  | 2 | N2 | [5 empty] | 10：2尿素 |  |  | <150um | 27.29 |  | 0.98 |  |  |  | 51.24 | 3.58 | 45.18 |  |  |  |  | 28.08989 | 32.9588 | 27.34082 | 3.33 | 0.5 | 0.88 | 5 | bisphenol S |  | 4.76743728 | 2.38371864 | 8.288895 | 0.00538 |  |  | ✔
|  |  | Biogas residue | 600 | 5 |  | 2 | N2 | [5 empty] | 10：2尿素 |  |  | <150um | 27.29 |  | 0.98 |  |  |  | 51.24 | 3.58 | 45.18 |  |  |  |  | 28.08989 | 32.9588 | 27.34082 | 3.33 | 0.5 | 0.88 | 5 | hexafluorobisphenol A |  | 5.781606158 | 2.890803079 | 8.019525 | 0.0158 |  |  | ✔
12 | 10.1016/j.chemosphere.2023.138326（Zhifeng Liu） | 2023 | fish scales | 800 | 10 |  | 2 | N2 | [9 empty] | 89 |  | 1.225 | [14 empty] | 0.2 | 1.68 | 5 | tetracycline hydrochloride |  | 3.597619194 | 1.798809597 | 7.401514 | 0.0203
|  |  | peanut shells | 800 | 10 |  | 2 | N2 | [9 empty] | 299 |  | 0.944 | [14 empty] | 0.2 | 1.68 | 5 | tetracycline hydrochloride |  | 3.597619194 | 1.798809597 | 7.401514 | 0.0058 |  | ✔ | ✔
|  |  | waste coffee grounds | 800 | 10 |  | 2 | N2 | [9 empty] | 71 |  | 0.99 | [14 empty] | 0.2 | 1.68 | 5 | tetracycline hydrochloride |  | 3.597619194 | 1.798809597 | 7.401514 | 0.0046
13 | 10.1007/s42773-023-00243-9(KunYang) | 2023 | Pine sawdust | 700 | 5 |  | 2 | N2 | [25 empty] | 4.2 | 0.1 | 1 | 44.44 | Tetracycline |  | 4.03000834 | 2.01500417 | 7.211424 | 0.0018
|  |  | Pine sawdust | 700 | 5 |  | 2 | N2 | [5 empty] | 1：5尿素 |  |  |  | 289.3 |  | 1.11 |  |  | 4.13 | 3.41 | 18.07 | 78.52 |  | 19.65 |  |  | 43.66353 | 26.342 | 20.91865 | 4.2 | 0.1 | 1 | 44.44 | Tetracycline |  | 4.03000834 | 2.01500417 | 7.211424 | 0.0076
|  |  | Pine sawdust biochar | 700 | 5 |  | 2 | N2 | [6 empty] | Pine sawdust biochar+pyrolysis★ |  |  | 281.7 |  | 1.05 |  |  | 4.15 | 4.31 | 12.03 | 83.66 |  | 15.55 |  |  | 39.81712 | 24.4389 | 30.75644 | 4.2 | 0.1 | 1 | 44.44 | Tetracycline |  | 4.03000834 | 2.01500417 | 7.211424 | 0.01266
|  |  | Pine sawdust biochar | 850 | 5 |  | 2 | N2 | [6 empty] | Pine sawdust biochar+pyrolysis★ |  |  | 466 |  | 1.01 |  |  | 5.03 | 3.57 | 7.29 | 89.14 |  | 8.46 |  |  | 29.35528 | 12.89438 | 47.3251 | 4.2 | 0.1 | 1 | 44.44 | Tetracycline |  | 4.03000834 | 2.01500417 | 7.211424 | 0.04316
|  |  | Pine sawdust biochar | 1000 | 5 |  | 2 | N2 | [6 empty] | Pine sawdust biochar+pyrolysis★ |  |  | 764 |  | 1.03 |  |  | 4.64 | 4.68 | 3.5 | 91.83 |  | 2.42 |  |  | 18.57143 | 0.5714286 | 72.85714 | 4.2 | 0.1 | 1 | 44.44 | Tetracycline |  | 4.03000834 | 2.01500417 | 7.211424 | 0.0658 |  | ✔ | ✔
|  |  | Pine sawdust biochar | 1000 | 5 |  | 2 | N2 | [6 empty] | Pine sawdust biochar+pyrolysis★ |  |  | 764 |  | 1.03 |  |  | 4.64 | 4.68 | 3.5 | 91.83 |  | 2.42 |  |  | 18.57143 | 0.5714286 | 72.85714 | 4.2 | 0.1 | 1 | 12.2 | benzoic acid |  | 5.6463655 | 2.82318275 | 9.360342 | 0
|  |  | Pine sawdust biochar | 1000 | 5 |  | 2 | N2 | [6 empty] | Pine sawdust biochar+pyrolysis★ |  |  | 764 |  | 1.03 |  |  | 4.64 | 4.68 | 3.5 | 91.83 |  | 2.42 |  |  | 18.57143 | 0.5714286 | 72.85714 | 4.2 | 0.1 | 1 | 22.8 | bisphenol A |  | 5.611534908 | 2.805767454 | 7.294072 | 0.0223
|  |  | Pine sawdust biochar | 1000 | 5 |  | 2 | N2 | [6 empty] | Pine sawdust biochar+pyrolysis★ |  |  | 764 |  | 1.03 |  |  | 4.64 | 4.68 | 3.5 | 91.83 |  | 2.42 |  |  | 18.57143 | 0.5714286 | 72.85714 | 4.2 | 0.1 | 1 | 25.3 | Sulfamethoxazole |  | 4.575324796 | 2.287662398 | 7.978517 | 0.0105
|  |  | Pine sawdust biochar | 1000 | 5 |  | 2 | N2 | [6 empty] | Pine sawdust biochar+pyrolysis★ |  |  | 764 |  | 1.03 |  |  | 4.64 | 4.68 | 3.5 | 91.83 |  | 2.42 |  |  | 18.57143 | 0.5714286 | 72.85714 | 4.2 | 0.1 | 1 | 12.9 | 4-chlorophenol |  |  |  |  | 0.0449
|  |  | Pine sawdust biochar | 1000 | 5 |  | 2 | N2 | [6 empty] | Pine sawdust biochar+pyrolysis★ |  |  | 764 |  | 1.03 |  |  | 4.64 | 4.68 | 3.5 | 91.83 |  | 2.42 |  |  | 18.57143 | 0.5714286 | 72.85714 | 4.2 | 0.1 | 1 | 47.9 | rhodamine B |  | 2.052828016 | 1.026414008 | 1.126348 | 0.0435
|  |  | Pine sawdust biochar | 1000 | 5 |  | 2 | N2 | [6 empty] | Pine sawdust biochar+pyrolysis★ |  |  | 764 |  | 1.03 |  |  | 4.64 | 4.68 | 3.5 | 91.83 |  | 2.42 |  |  | 18.57143 | 0.5714286 | 72.85714 | 4.2 | 0.1 | 1 | 26.66 | Tetracycline |  | 4.03000834 | 2.01500417 | 7.211424 | 0.0707
|  |  | Pine sawdust biochar | 1000 | 5 |  | 2 | N2 | [6 empty] | Pine sawdust biochar+pyrolysis★ |  |  | 764 |  | 1.03 |  |  | 4.64 | 4.68 | 3.5 | 91.83 |  | 2.42 |  |  | 18.57143 | 0.5714286 | 72.85714 | 4.2 | 0.1 | 1 | 17.77 | Tetracycline |  | 4.03000834 | 2.01500417 | 7.211424 | 0.0943
|  |  | Pine sawdust biochar | 1000 | 5 |  | 2 | N2 | [6 empty] | Pine sawdust biochar+pyrolysis★ |  |  | 764 |  | 1.03 |  |  | 4.64 | 4.68 | 3.5 | 91.83 |  | 2.42 |  |  | 18.57143 | 0.5714286 | 72.85714 | 4.2 | 0.1 | 1 | 8.88 | Tetracycline |  | 4.03000834 | 2.01500417 | 7.211424 | 0.1275
|  |  | Pine sawdust biochar | 1000 | 5 |  | 2 | N2 | [6 empty] | Pine sawdust biochar+pyrolysis★ |  |  | 764 |  | 1.03 |  |  | 4.64 | 4.68 | 3.5 | 91.83 |  | 2.42 |  |  | 18.57143 | 0.5714286 | 72.85714 | 4.2 | 0.1 | 0.7 | 44.44 | Tetracycline |  | 4.03000834 | 2.01500417 | 7.211424 | 0.0197
|  |  | Pine sawdust biochar | 1000 | 5 |  | 2 | N2 | [6 empty] | Pine sawdust biochar+pyrolysis★ |  |  | 764 |  | 1.03 |  |  | 4.64 | 4.68 | 3.5 | 91.83 |  | 2.42 |  |  | 18.57143 | 0.5714286 | 72.85714 | 4.2 | 0.1 | 0.4 | 44.44 | Tetracycline |  | 4.03000834 | 2.01500417 | 7.211424 | 0.0166
|  |  | Pine sawdust biochar | 1000 | 5 |  | 2 | N2 | [6 empty] | Pine sawdust biochar+pyrolysis★ |  |  | 764 |  | 1.03 |  |  | 4.64 | 4.68 | 3.5 | 91.83 |  | 2.42 |  |  | 18.57143 | 0.5714286 | 72.85714 | 4.2 | 6.9 | 1 | 44.44 | Tetracycline |  | 4.03000834 | 2.01500417 | 7.211424 | 0.0209
|  |  | Pine sawdust biochar | 1000 | 5 |  | 2 | N2 | [6 empty] | Pine sawdust biochar+pyrolysis★ |  |  | 764 |  | 1.03 |  |  | 4.64 | 4.68 | 3.5 | 91.83 |  | 2.42 |  |  | 18.57143 | 0.5714286 | 72.85714 | 4.2 | 9.8 | 1 | 44.44 | Tetracycline |  | 4.03000834 | 2.01500417 | 7.211424 | 0.0188
|  |  | Pine sawdust biochar | 1000 | 5 |  | 2 | N2 | [6 empty] | Pine sawdust biochar+pyrolysis★ |  |  | 764 |  | 1.03 |  |  | 4.64 | 4.68 | 3.5 | 91.83 |  | 2.42 |  |  | 18.57143 | 0.5714286 | 72.85714 | 4.2 | 11 | 1 | 44.44 | Tetracycline |  | 4.03000834 | 2.01500417 | 7.211424 | 0.01
|  |  | Pine sawdust biochar | 1150 | 5 |  | 2 | N2 | [6 empty] | Pine sawdust biochar+pyrolysis★ |  |  | 1247 |  | 1.04 |  |  | 5.8 | 2.97 | 2.17 | 94.86 |  | 1.96 |  |  | 9.677419 | 0 | 71.8894 | 4.2 | 0.1 | 1 | 44.44 | Tetracycline |  | 4.03000834 | 2.01500417 | 7.211424 | 0.063
14 | 10.1016/j.seppur.2023.124769(Diyong Tang) | 2023 | soybean pods biochar | 800 | 5 |  | 1 | N2 | [6 empty] | hydrothermal treatment +1:1dicyandiamide |  |  | 447 | [6 empty] | 9.25 | 73.63 |  |  |  |  | 37.19 | 27.14 | 35.68 | 5 | 0.2 | 1 | 20 | Phenol |  | 6.058890324 | 3.029445162 | 8.336209 | 0.061
|  |  | soybean pods biochar | 900 | 5 |  | 1 | N2 | [6 empty] | hydrothermal treatment +1:1dicyandiamide |  |  | 768 | [6 empty] | 7.58 | 77.85 |  |  |  |  | 35.22 | 21.5 | 43.27 | 5 | 0.2 | 1 | 20 | Phenol |  | 6.058890324 | 3.029445162 | 8.336209 | 0.124
|  |  | soybean podsbiochar | 950 | 5 |  | 1 | N2 | [6 empty] | hydrothermal treatment +1:0.5dicyandiamide |  |  | 955 |  | 1.02
|  |  | soybean pods biochar | 1000 | 5 |  | 1 | N2 | [6 empty] | hydrothermal treatment +1:1dicyandiamide |  |  | 594 | [6 empty] | 1.19 | 86.35 |  |  |  |  | 23.53 | 24.37 | 52.1 | 5 | 0.2 | 1 | 20 | Phenol |  | 6.058890324 | 3.029445162 | 8.336209 | 0.171
|  |  | soybean pods | 950 | 5 |  | 1 | N2 |  |  |  |  | ★ |  |  |  |  | 511 | [6 empty] | 0.93 | 82.9 |  |  |  |  | 6.45 | 29.03 | 64.52 | 5 | 0.2 | 1 | 20 | Phenol |  | 6.058890324 | 3.029445162 | 8.336209 | 0.053
|  |  | soybean pods | 950 | 5 |  | 1 | N2 | [6 empty] | soybean pods hydrothermal treatment at 200 ◦C for 24 h |  |  | 959 |  | 0.96 |  |  |  |  | 2.64 | 82.56 |  |  |  |  | 7.95 | 40.15 | 51.89 | 5 | 0.2 | 1 | 20 | Phenol |  | 6.058890324 | 3.029445162 | 8.336209 | 0.07
|  |  | soybean pods biochar | 950 | 5 |  | 1 | N2 | [6 empty] | hydrothermal treatment +1:1dicyandiamide |  |  | 876 |  | 1.02 |  |  |  |  | 6.15 | 81.21 |  |  |  |  | 28.78 | 19.51 | 51.71 | 5 | 0.2 | 1 | 20 | Phenol |  | 6.058890324 | 3.029445162 | 8.336209 | 0.264 | ✔- | ✔- | ✔
|  |  | soybean pods biochar | 950 | 5 |  | 1 | N2 | [6 empty] | hydrothermal treatment +1:2dicyandiamide |  |  | 424 |  | 1.07 |  |  |  |  | 6.48 | 71.19 |  |  |  |  | 38.43 | 15.28 | 46.3 | 5 | 0.2 | 1 | 20 | Phenol |  | 6.058890324 | 3.029445162 | 8.336209 | 0.233
|  |  | soybean pods biochar | 950 | 5 |  | 1 | N2 | [6 empty] | hydrothermal treatment +1:1dicyandiamide |  |  | 876 |  | 1.02 |  |  |  |  | 6.15 | 81.21 |  |  |  |  | 28.78 | 19.51 | 51.71 | 5 | 0.2 | 1 | 20 | bisphenol A |  | 5.611534908 | 2.805767454 | 7.294072 | 0.342
|  |  | soybean pods biochar | 950 | 5 |  | 1 | N2 | [6 empty] | hydrothermal treatment +1:1dicyandiamide |  |  | 876 |  | 1.02 |  |  |  |  | 6.15 | 81.21 |  |  |  |  | 28.78 | 19.51 | 51.71 | 5 | 0.2 | 1 | 20 | dichlorophenol |  |  |  |  | 0.22
|  |  | soybean pods biochar | 950 | 5 |  | 1 | N2 | [6 empty] | hydrothermal treatment +1:1dicyandiamide |  |  | 876 |  | 1.02 |  |  |  |  | 6.15 | 81.21 |  |  |  |  | 28.78 | 19.51 | 51.71 | 5 | 0.2 | 1 | 20 | rhodamine B |  | 2.052828016 | 1.026414008 | 1.126348 | 0.1899
|  |  | soybean pods biochar | 950 | 5 |  | 1 | N2 | [6 empty] | hydrothermal treatment +1:1dicyandiamide |  |  | 876 |  | 1.02 |  |  |  |  | 6.15 | 81.21 |  |  |  |  | 28.78 | 19.51 | 51.71 | 5 | 0.2 | 1 | 20 | carbamazepine |  | 4.439267796 | 2.219633898 | 7.406372 | 0.02788
15 | 10.1016/j.jclepro.2023.136816（Yong Yu） | 2023 | corn straw | 600 | 5 |  | 2 | N2 |  |  |  |  | ★ |  |  |  |  | 322.4 |  | 0.95 |  |  |  |  | 0.81 | 88.6 |  | 0.66 | 76.89 |  |  |  |  | 6.6 | 0.2 | 1 | 10 | Bensulfuron methyl |  | 3.684695674 | 1.842347837 | 7.913681 | 0.01 | ✔- | ✔- | ✔
|  |  | corn straw | 600 | 5 |  | 2 | N2 | [5 empty] | 1：5尿素 |  |  |  | 337.9 |  | 0.99 |  |  |  |  | 4.56 | 85.27 |  | 5.36 | 73.06 |  |  |  |  | 6.6 | 0.2 | 1 | 10 | Bensulfuron methyl |  | 3.684695674 | 1.842347837 | 7.913681 | 0.04 | ✔- | ✔- | ✔
16 | 10.1007/s11356-023-25761-8(Shengyu Zhang) | 2023 | corn straw | 400 | 10 |  | 3 | N2 | [8 empty] | <180um | 132.7 |  | 0.75 | [5 empty] | 72.68 | [7 empty] | 7 | 4 | 5 | 20 | tetracycline hydrochloride |  | 3.597619194 | 1.798809597 | 7.401514 | 0.0059
|  |  | corn straw | 500 | 10 |  | 3 | N2 | [8 empty] | <180um | 348.23 |  | 0.89 | [5 empty] | 79.37 | [7 empty] | 7 | 4 | 5 | 20 | tetracycline hydrochloride |  | 3.597619194 | 1.798809597 | 7.401514 | 0.0077
|  |  | corn straw | 600 | 10 |  | 3 | N2 | [8 empty] | <180um | 612.51 |  | 0.95 | [5 empty] | 84.34 | [7 empty] | 7 | 4 | 5 | 20 | tetracycline hydrochloride |  | 3.597619194 | 1.798809597 | 7.401514 | 0.0105
|  |  | corn straw | 700 | 10 |  | 3 | N2 | [8 empty] | <180um | 753.16 |  | 0.99 | [5 empty] | 87.25 | [7 empty] | 7 | 4 | 5 | 20 | tetracycline hydrochloride |  | 3.597619194 | 1.798809597 | 7.401514 | 0.0299
|  |  | corn straw | 800 | 10 |  | 3 | N2 | [8 empty] | <180um | 702.38 |  | 0.86 | [5 empty] | 89.39 | [7 empty] | 7 | 4 | 5 | 20 | tetracycline hydrochloride |  | 3.597619194 | 1.798809597 | 7.401514 | 0.0177 | ✔ | ✔
17 | 10.1016/j.watres.2022.118489（Peng Zhang） | 2021 | soybean (Glycine max) straw | 600 | 5 |  | 2 | N2 | [9 empty] | 251.6 |  | 0.86 |  | 0.167 | 56.79 | [7 empty] | 12.14575 | 76.92308 | 10.93117 | 7 | 1 | 6 | 20 | tetracycline |  | 4.03000834 | 2.01500417 | 7.211424 | 0.11
|  |  | soybean (Glycine max) straw | 700 | 5 |  | 2 | N2 | [9 empty] | 335.7 |  | 0.89 |  | 0.177 | 51.04 | [7 empty] | 21.28713 | 62.87129 | 15.84158 | 7 | 1 | 6 | 20 | tetracycline |  | 4.03000834 | 2.01500417 | 7.211424 | 0.21
|  |  | soybean (Glycine max) straw | 800 | 5 |  | 2 | N2 | [9 empty] | 381.1 |  | 1.04 |  | 0.2 | 46.48 | [7 empty] | 23.63636 | 54.54545 | 21.81818 | 7 | 1 | 6 | 20 | tetracycline |  | 4.03000834 | 2.01500417 | 7.211424 | 0.342
|  |  | soybean (Glycine max) straw | 900 | 5 |  | 2 | N2 | [9 empty] | 262.6 |  | 0.97 |  | 0.21 | 42.29 | [7 empty] | 44.13408 | 26.25698 | 29.60894 | 7 | 1 | 6 | 20 | tetracycline |  | 4.03000834 | 2.01500417 | 7.211424 | 0.646
|  |  | soybean (Glycine max) straw | 1000 | 5 |  | 2 | N2 | [9 empty] | 224.1 |  | 1 |  | 0.222 | 40.7 | [7 empty] | 49.67742 | 18.06452 | 32.25806 | 7 | 1 | 6 | 20 | tetracycline |  | 4.03000834 | 2.01500417 | 7.211424 | 0.891 | ✔ | ✔- | ✔-
|  |  | soybean (Glycine max) straw | 1000 | 5 |  | 2 | N2 | [9 empty] | 224.1 |  | 1 |  | 0.222 | 40.7 | [7 empty] | 49.67742 | 18.06452 | 32.25806 | 7 | 1 | 6 | 20 | Bisphenol A |  | 5.611534908 | 2.805767454 | 7.294072 | 0.262
|  |  | soybean (Glycine max) straw | 1000 | 5 |  | 2 | N2 | [9 empty] | 224.1 |  | 1 |  | 0.222 | 40.7 | [7 empty] | 49.67742 | 18.06452 | 32.25806 | 7 | 1 | 6 | 20 | phenol |  | 6.058890324 | 3.029445162 | 8.336209 | 0.175
|  |  | soybean (Glycine max) straw | 1000 | 5 |  | 2 | N2 | [9 empty] | 224.1 |  | 1 |  | 0.222 | 40.7 | [7 empty] | 49.67742 | 18.06452 | 32.25806 | 7 | 1 | 6 | 20 | Sulfadiazine |  | 4.69940878 | 2.34970439 | 7.836577 | 0.2248
|  |  | soybean (Glycine max) straw | 1000 | 5 |  | 2 | N2 | [9 empty] | 224.1 |  | 1 |  | 0.222 | 40.7 | [7 empty] | 49.67742 | 18.06452 | 32.25806 | 7 | 1 | 6 | 20 | Ciprofloxacin |  | 4.165521112 | 2.082760556 | 7.502839 | 0.0778
18 | 10.1016/j.cej.2022.135606(KunYang) | 2022 | Wood chips | 700 | 5 |  | 6 | vacuum | [9 empty] | 524.7 |  | 0.95 |  |  |  | 9 |  | 91 | [7 empty] | 4.2 | 0.2 | 8 | 22.22 | tetracycline |  | 4.03000834 | 2.01500417 | 7.211424 | 0.0092 | 0.0070(MeOH) | 0.0090(L-histidine)
|  |  | Wood chips-biochar | 400 | 5 |  | 2 | N2 | [9 empty] | 526.3 |  | 0.97 |  |  |  | 7.5 |  | 92.5 | [7 empty] | 4.2 | 0.2 | 8 | 22.22 | tetracycline |  | 4.03000834 | 2.01500417 | 7.211424 | 0.0098 | 0.0077(MeOH) | 0.0102(L-histidine)
|  |  | Wood chips-biochar | 600 | 5 |  | 2 | N2 | [9 empty] | 536.8 |  | 1 |  |  |  | 6.8 |  | 93.2 | [7 empty] | 4.2 | 0.2 | 8 | 22.22 | tetracycline |  | 4.03000834 | 2.01500417 | 7.211424 | 0.014 | 0.0103(MeOH) | 0.0136(L-histidine)
|  |  | Wood chips-biochar | 800 | 5 |  | 2 | N2 | [9 empty] | 574.8 |  | 1.04 |  |  |  | 6.3 |  | 93.7 | [7 empty] | 4.2 | 0.2 | 8 | 22.22 | tetracycline |  | 4.03000834 | 2.01500417 | 7.211424 | 0.0176 | 0.0169(MeOH) | 0.0184(L-histidine)
|  |  | Wood chips-biochar | 1000 | 5 |  | 2 | N2 | [9 empty] | 600.1 |  | 1.15 |  |  |  | 4.7 |  | 95.3 | [7 empty] | 4.2 | 0.2 | 8 | 22.22 | tetracycline |  | 4.03000834 | 2.01500417 | 7.211424 | 0.0238 | 0.0200(MeOH) | 0.0234(L-histidine) | ✔
|  |  | Wood chips-biochar | 1100 | 5 |  | 2 | N2 | [9 empty] | 514.8 |  | 1.1 |  |  |  | 4.7 |  | 95.3 | [7 empty] | 4.2 | 0.2 | 8 | 22.22 | tetracycline |  | 4.03000834 | 2.01500417 | 7.211424 | 0.0195 | 0.0157(MeOH) | 0.0184(L-histidine)
|  |  | Wood chips-biochar | 1000 | 5 |  | 2 | N2 | [9 empty] | 600.1 |  | 1.15 |  |  |  | 4.7 |  | 95.3 | [7 empty] | 4.2 | 0.2 | 8 | 11.41 | Bisphenol A |  | 5.611534908 | 2.805767454 | 7.294072 | 0.0423
|  |  | Wood chips-biochar | 1000 | 5 |  | 2 | N2 | [9 empty] | 600.1 |  | 1.15 |  |  |  | 4.7 |  | 95.3 | [7 empty] | 4.2 | 0.2 | 8 | 11.4 | Bisphenol A |  | 5.611534908 | 2.805767454 | 7.294072 | 0.0172
|  |  | Wood chips-biochar | 1000 | 5 |  | 2 | N2 | [9 empty] | 600.1 |  | 1.15 |  |  |  | 4.7 |  | 95.3 | [7 empty] | 4.2 | 0.2 | 8 | 12.65 | Sulfamethoxazole |  | 4.575324796 | 2.287662398 | 7.978517 | 0.028
|  |  | Wood chips-biochar | 1000 | 5 |  | 2 | N2 | [9 empty] | 600.1 |  | 1.15 |  |  |  | 4.7 |  | 95.3 | [7 empty] | 4.2 | 0.2 | 8 | 35 | Orange Ⅱ |  | 1.846565604 | 0.923282802 | 4.474627 | 0.0154
|  |  | Wood chips-biochar | 1000 | 5 |  | 2 | N2 | [9 empty] | 600.1 |  | 1.15 |  |  |  | 4.7 |  | 95.3 | [7 empty] | 4.2 | 0.2 | 8 | 12.66 | Sulfamethoxazole |  | 4.575324796 | 2.287662398 | 7.978517 | 0.03379
19 | 10.1016/j.cej.2022.138560（WeiRen） | 2022 | waste herb residue | 500 | 5 |  | 2 | vacuum | [8 empty] | <150um | 15.92 |  |  |  |  | 68.5 | [10 empty] | 6.6 | 0.5 | 1 | 6.36 | diclofenac sodium |  | 3.819936332 | 1.909968166 | 6.999893 | 0.00866
|  |  | waste herb residue | 600 | 5 |  | 2 | vacuum | [8 empty] | <150um | 139.28 |  |  |  |  | 60.4 | [10 empty] | 6.6 | 0.5 | 1 | 6.36 | diclofenac sodium |  | 3.819936332 | 1.909968166 | 6.999893 | 0.0129
|  |  | waste herb residue | 700 | 5 |  | 2 | vacuum | [8 empty] | <150um | 332.62 |  |  |  |  | 54.8 | [10 empty] | 6.6 | 0.5 | 1 | 6.36 | diclofenac sodium |  | 3.819936332 | 1.909968166 | 6.999893 | 0.0684 |  |  | ✔
|  |  | waste herb residue | 800 | 5 |  | 2 | vacuum | [8 empty] | <150um | 412.95 |  |  |  |  | 47.1 | [10 empty] | 6.6 | 0.5 | 1 | 6.36 | diclofenac sodium |  | 3.819936332 | 1.909968166 | 6.999893 | 0.2469
|  |  | waste herb residue | 700 | 5 |  | 2 | vacuum | [8 empty] | <150um | 332.62 |  |  |  |  | 54.8 | [10 empty] | 6.6 | 0.5 | 1 | 6.36 | bisphenol A |  | 5.611534908 | 2.805767454 | 7.294072 | 0.0603
|  |  | waste herb residue | 700 | 5 |  | 2 | vacuum | [8 empty] | <150um | 332.62 |  |  |  |  | 54.8 | [10 empty] | 6.6 | 0.5 | 1 | 6.36 | Clofibric acid |  | 5.578881228 | 2.789440614 | 8.381039 | 0.08
|  |  | waste herb residue | 700 | 5 |  | 2 | vacuum | [8 empty] | <150um | 332.62 |  |  |  |  | 54.8 | [10 empty] | 6.6 | 0.5 | 1 | 6.36 | 4-chlorophenol |  |  |  |  | 0.0649
|  |  | waste herb residue | 700 | 5 |  | 2 | vacuum | [8 empty] | <150um | 332.62 |  |  |  |  | 54.8 | [10 empty] | 6.6 | 0.5 | 1 | 6.36 | 4-hydroxybenzoic acid |  | 5.211799442 | 2.605899721 | 8.670916 | 0.0478
|  |  | waste herb residue | 700 | 5 |  | 2 | vacuum | [8 empty] | <150um | 332.62 |  |  |  |  | 54.8 | [10 empty] | 6.6 | 0.5 | 1 | 6.36 | sulfadiazine sodium |  | 4.69940878 | 2.34970439 | 7.836577 | 0.0303
|  |  | waste herb residue | 700 | 5 |  | 2 | vacuum | [8 empty] | <150um | 332.62 |  |  |  |  | 54.8 | [10 empty] | 6.6 | 0.5 | 1 | 6.36 | 4-hydroxybenzaldehyde |  | 4.916283638 | 2.458141819 | 8.722932 | 0.0312
20 | 10.1016/j.chemosphere.2022.134868(Qingliang Zhao) | 2022 | lotus leaf powders | 600 | 15 |  | 2 | N2 | 1M | [8 empty] | 175.421 |  |  |  |  | 7 |  | 4.89 | 68.93 |  |  |  |  | 27.2 | 49.5 | 23.3 | 6 | 0.005 | 5 | 0.25 | sulfamethoxazole |  | 4.575324796 | 2.287662398 | 7.978517 | 0.00114
|  |  | lotus leaf powders | 700 | 15 |  | 2 | N2 | 1M | [8 empty] | 182.142 |  |  |  |  | 10.7 |  | 4.48 | 70.31 |  |  |  |  | 29.2 | 44.3 | 26.5 | 6 | 0.005 | 5 | 0.25 | sulfamethoxazole |  | 4.575324796 | 2.287662398 | 7.978517 | 0.00139
|  |  | lotus leaf powders | 800 | 15 |  | 2 | N2 | 1M | [8 empty] | 109.179 |  |  |  |  | 11.2 |  | 4.48 | 71.13 |  |  |  |  | 27.4 | 44.3 | 28.3 | 6 | 0.005 | 5 | 0.25 | sulfamethoxazole |  | 4.575324796 | 2.287662398 | 7.978517 | 0.00148
|  |  | lotus leaf powders | 900 | 15 |  | 2 | N2 | 1M | [8 empty] | 56.744 |  | 1.09 |  |  | 12.1 |  | 2.8 | 71.81 |  |  |  |  | 26.8 | 32.5 | 40.7 | 6 | 0.005 | 5 | 0.25 | sulfamethoxazole |  | 4.575324796 | 2.287662398 | 7.978517 | 0.00164 | ✔ | ✔- | ✔-
21 | 10.1016/j.seppur.2022.122469（Yajie Qian） | 2023 | sludge | 800 | 10 |  | 2 | N2 | [8 empty] | 0.0047um | 124.56 | [5 empty] | 23.7 | 4 | 59.4 | [7 empty] | 7 | 2 | 1 | 20 | enrofloxacin |  | 4.259128328 | 2.129564164 | 7.110758 | 0.118
|  |  | sludge | 800 | 10 |  | 2 | N2 | [5 empty] | 1:1dicyandiamide |  |  | 0.0049um | 135.38 | [5 empty] | 17 | 7.5 | 64.3 | [7 empty] | 7 | 2 | 1 | 20 | enrofloxacin |  | 4.259128328 | 2.129564164 | 7.110758 | 0.221 | ✔- | ✔
22 | 10.1016/j.surfin.2022.102007(Zhangxing He) | 2022 | black fungus | 800 | 10 |  | 2 | N2 | [8 empty] | 60.4 | 0.99 | [5 empty] | 4.86 | 4.25 | 90.89 | [7 empty] | 7 | 0.3 | 4.2 | 20 | tetracycline |  | 4.03000834 | 2.01500417 | 7.211424 | 0.076 |  | ✔ | ✔
23 | 10.1016/j.jece.2022.109123(Shengyu Zhang) | 2023 | corn-stalk | 900 | 10 |  | 2 | N2 | [8 empty] | <150um | 207 | 0.129 | 0.68 |  |  |  | 10.48 | 1.26 | [5 empty] | 18.25397 | 26.19048 | 55.55556 | 7 | 0.1 | 1 | 100 | 2,4-dichlorophenol |  | 5.716298798 | 2.858149399 | 8.605307 | 0.001
|  |  | corn-stalk | 900 | 10 |  | 2 | N2 | [5 empty] | 1:1.67melamine |  |  | <150um | 1357 | 1.369 | 1.14 |  |  |  | 3.83 | 7.66 | [5 empty] | 40.60052 | 28.19843 | 31.20104 | 7 | 0.1 | 1 | 100 | 2,4-dichlorophenol |  | 5.716298798 | 2.858149399 | 8.605307 | 0.089 |  | ✔ | ✔
24 | 10.1016/j.jhazmat.2022.129655 (Chen Wang) | 2022 | Microalgal powder | 200 | 2.5 |  | 1 | N2 | [8 empty] | 200 µm | 0.86 | [6 empty] | 6.68 | 46.7 | [7 empty] | 6.8 | 0.1 | 10 | 20 | Norfloxacin |  | 4.29123778 | 2.14561889 | 7.166171 | 0.0017
|  |  | Microalgal powder | 500 | 2.5 |  | 1 | N2 | [8 empty] | 200 µm | 3.65 |  |  |  |  | 34 |  | 6.64 | 48.9 |  |  |  |  | 8 | 33 | 0 | 6.8 | 0.1 | 10 | 20 | Norfloxacin |  | 4.29123778 | 2.14561889 | 7.166171 | 0.0018
|  |  | Microalgal powder | 950 | 2.5 |  | 1 | N2 | [8 empty] | 200 µm | 9.16 |  |  |  |  | 4 |  | 2.54 | 50.7 |  |  |  |  | 7 | 1 | 28 | 6.8 | 0.1 | 10 | 20 | Norfloxacin |  | 4.29123778 | 2.14561889 | 7.166171 | 0.0021
|  |  | Microalgal powder | 200 | 2.5 |  | 1 | N2 | [8 empty] | 200 µm | 0.86 | [6 empty] | 6.68 | 46.7 | [7 empty] | 6.8 | 0.1 | 10 | 5 | Norfloxacin |  | 4.29123778 | 2.14561889 | 7.166171 | 0.015
|  |  | Microalgal powder | 500 | 2.5 |  | 1 | N2 | [8 empty] | 200 µm | 3.65 |  |  |  |  | 34 |  | 6.64 | 48.9 |  |  |  |  | 8 | 33 | 0 | 6.8 | 0.1 | 10 | 5 | Norfloxacin |  | 4.29123778 | 2.14561889 | 7.166171 | 0.02
|  |  | Microalgal powder | 950 | 2.5 |  | 1 | N2 | [8 empty] | 200 µm | 9.16 |  |  |  |  | 4 |  | 2.54 | 50.7 |  |  |  |  | 7 | 1 | 28 | 6.8 | 0.1 | 10 | 5 | Norfloxacin |  | 4.29123778 | 2.14561889 | 7.166171 | 0.043 | ✔ |  | ✔
|  |  | Microalgal powder | 500 | 2.5 |  | 1 | N2 | [8 empty] | 200 µm | 3.65 |  |  |  |  | 34 |  | 6.64 | 48.9 |  |  |  |  | 8 | 33 | 0 | 3 | 0.1 | 10 | 5 | Norfloxacin |  | 4.29123778 | 2.14561889 | 7.166171 | 0.018
|  |  | Microalgal powder | 950 | 2.5 |  | 1 | N2 | [8 empty] | 200 µm | 9.16 |  |  |  |  | 4 |  | 2.54 | 50.7 |  |  |  |  | 7 | 1 | 28 | 3 | 0.1 | 10 | 5 | Norfloxacin |  | 4.29123778 | 2.14561889 | 7.166171 | 0.033
|  |  | Microalgal powder | 500 | 2.5 |  | 1 | N2 | [8 empty] | 200 µm | 3.65 |  |  |  |  | 34 |  | 6.64 | 48.9 |  |  |  |  | 8 | 33 | 0 | 10 | 0.1 | 10 | 5 | Norfloxacin |  | 4.29123778 | 2.14561889 | 7.166171 | 0.064
|  |  | Microalgal powder | 950 | 2.5 |  | 1 | N2 | [8 empty] | 200 µm | 9.16 |  |  |  |  | 4 |  | 2.54 | 50.7 |  |  |  |  | 7 | 1 | 28 | 10 | 0.1 | 10 | 5 | Norfloxacin |  | 4.29123778 | 2.14561889 | 7.166171 | 0.099
25 | 10.1016/j.watres.2019.05.059(Nanqi Ren) | 2019 | Corncob | 700 | 5 |  | 2 | N2 | [8 empty] | <150um | 1.75 |  | 0.8750372 |  |  |  |  | 3.49 | [5 empty] | 1.68 | 0.84 | 0.98 | 7 | 1 | 1 | 2.5 | Sulfadiazine |  | 4.69940878 | 2.34970439 | 7.836577 | 0.0216
|  |  | Corncob | 700 | 5 |  | 2 | N2 | [5 empty] | 1:1urea |  |  | <150um | 2.1 |  | 0.8129496 |  |  |  |  | 7.03 | [5 empty] | 3.85 | 1.05 | 2.13 | 7 | 1 | 1 | 2.5 | Sulfadiazine |  | 4.69940878 | 2.34970439 | 7.836577 | 0.0249
|  |  | Corncob | 700 | 5 |  | 2 | N2 | [5 empty] | 1:2urea |  |  | <150um | 2.43 |  | 0.9239061 |  |  |  |  | 9.4 | [5 empty] | 4.72 | 1.92 | 2.76 | 7 | 1 | 1 | 2.5 | Sulfadiazine |  | 4.69940878 | 2.34970439 | 7.836577 | 0.0299
|  |  | Corncob | 700 | 5 |  | 2 | N2 | [5 empty] | 1:3urea |  |  | <150um | 4.98 |  | 0.9186349 |  |  |  |  | 10.43 | [5 empty] | 5.79 | 2.16 | 2.49 | 7 | 1 | 1 | 2.5 | Sulfadiazine |  | 4.69940878 | 2.34970439 | 7.836577 | 0.0681
|  |  | Corncob | 700 | 5 |  | 2 | N2 | [5 empty] | 1:4urea |  |  | <150um | 5.45 |  | 0.8801771 |  |  |  |  | 11.16 | [5 empty] | 6.56 | 2.61 | 1.99 | 7 | 1 | 1 | 2.5 | Sulfadiazine |  | 4.69940878 | 2.34970439 | 7.836577 | 0.0798 |  |  | ✔
26 | 10.1039/d1ew00279a(Bingfeng Liu) | 2021 | sludge | 400 | 10 |  | 2 | N2 | [9 empty] | 36.86 | 0.132 | 0.6296296 |  |  | 61.77 | [10 empty] | 7 | 0.5 | 1 | 2.54 | sulfamethoxazole |  | 4.575324796 | 2.287662398 | 7.978517 | 0.0032
|  |  | sludge | 600 | 10 |  | 2 | N2 | [9 empty] | 53.26 | 0.185 | 0.6774194 |  |  | 79.17 | [10 empty] | 7 | 0.5 | 1 | 2.54 | sulfamethoxazole |  | 4.575324796 | 2.287662398 | 7.978517 | 0.0191
|  |  | sludge | 800 | 10 |  | 2 | N2 | [9 empty] | 44.39 | 0.125 | 0.8872305 |  |  | 55.86 | [10 empty] | 7 | 0.5 | 1 | 2.54 | sulfamethoxazole |  | 4.575324796 | 2.287662398 | 7.978517 | 0.0277 |  |  | ✔
27 | 10.1016/j.jhazmat.2021.128081(Yajie Qian) | 2022 | residual sludge | 800 | 10 |  | 2 | N2 | [8 empty] | <74um | [16 empty] | 7 | 2 | 5 | 20 | Enrofloxacin |  | 4.259128328 | 2.129564164 | 7.110758 | 0.1037 |  | ✔
|  |  | residual sludge | 800 | 10 |  | 2 | N2 | [8 empty] | <74um | [16 empty] | 7 | 2 | 5 | 20 | Levofloxacin |  | 3.826194954 | 1.913097477 | 7.21676 | 0.09679 |  | ✔
|  |  | residual sludge | 800 | 10 |  | 2 | N2 | [8 empty] | <74um | [16 empty] | 7 | 2 | 5 | 20 | Norfloxacin |  | 4.29123778 | 2.14561889 | 7.166171 | 0.03608 |  | ✔
|  |  | residual sludge | 800 | 10 |  | 2 | N2 | [8 empty] | <74um | [16 empty] | 7 | 2 | 5 | 20 | Ciprofloxacin |  | 4.165521112 | 2.082760556 | 7.502839 | 0.02283 |  | ✔
28 | 10.1016/j.jwpe.2025.108014(Aziz) | 2025 | almond-pomace | 400 | 10 |  | 2 | N2 | [9 empty] | 0.02 | 0 | [14 empty] | 5.3 | 1.5 | 10 | 20 | rhodamine B |  | 2.052828016 | 1.026414008 | 1.126348 | 0.02576
|  |  | almond-pomace | 600 | 10 |  | 2 | N2 | [9 empty] | 0.549 | 0.006 | [14 empty] | 5.3 | 1.5 | 10 | 20 | rhodamine B |  | 2.052828016 | 1.026414008 | 1.126348 | 0.0332
|  |  | almond-pomace | 800 | 10 |  | 2 | N2 | [9 empty] | 1.473 | 0.008 | [14 empty] | 5.3 | 1.5 | 10 | 20 | rhodamine B |  | 2.052828016 | 1.026414008 | 1.126348 | 0.262 |  | ✔
29 | 10.1016/j.seppur.2025.132396(JunMa) | 2025 | algae residue | 650 | 5 |  | 2 | N2 | 1M | [7 empty] | <150um | 12.35 |  | 1.08 |  |  | 5.9 | [10 empty] | 7 | 0.1 | 10 | 20 | Enrofloxacin |  | 4.259128328 | 2.129564164 | 7.110758 | 0.00213
|  |  | algae residue | 950 | 5 |  | 2 | N2 | 1M | [7 empty] | <150um | 99.07 |  | 1.03 |  |  | 9.9 | [10 empty] | 7 | 0.1 | 10 | 20 | Enrofloxacin |  | 4.259128328 | 2.129564164 | 7.110758 | 0.0311
|  |  | algae residue | 450 | 5 |  | 2 | N2 | 1M |  | 1：2algae:NaOH | [5 empty] | <150um | 657.69 |  | 1.18 |  |  | 7.6 | [10 empty] | 7 | 0.1 | 10 | 20 | Enrofloxacin |  | 4.259128328 | 2.129564164 | 7.110758 | 0.0454
|  |  | algae residue | 650 | 5 |  | 2 | N2 | 1M |  | 1：2algae:NaOH | [5 empty] | <150um | 907.6 |  | 1.22 |  |  | 10.8 | [10 empty] | 7 | 0.1 | 10 | 20 | Enrofloxacin |  | 4.259128328 | 2.129564164 | 7.110758 | 0.124 |  | ✔ | ✔
|  |  | algae residue | 650 | 5 |  | 2 | N2 | 1M |  | 1：2algae:NaOH | [5 empty] | <150um | 907.6 |  | 1.22 |  |  | 10.8 | [10 empty] | 7 | 0.02 | 10 | 20 | Enrofloxacin |  | 4.259128328 | 2.129564164 | 7.110758 | 0.0202
|  |  | algae residue | 650 | 5 |  | 2 | N2 | 1M |  | 1：2algae:NaOH | [5 empty] | <150um | 907.6 |  | 1.22 |  |  | 10.8 | [10 empty] | 7 | 0.05 | 10 | 20 | Enrofloxacin |  | 4.259128328 | 2.129564164 | 7.110758 | 0.0406
|  |  | algae residue | 650 | 5 |  | 2 | N2 | 1M |  | 1：2algae:NaOH | [5 empty] | <150um | 907.6 |  | 1.22 |  |  | 10.8 | [10 empty] | 7 | 0.15 | 10 | 20 | Enrofloxacin |  | 4.259128328 | 2.129564164 | 7.110758 | 0.162
|  |  | algae residue | 650 | 5 |  | 2 | N2 | 1M |  | 1：2algae:NaOH | [5 empty] | <150um | 907.6 |  | 1.22 |  |  | 10.8 | [10 empty] | 7 | 0.1 | 0.5 | 20 | Enrofloxacin |  | 4.259128328 | 2.129564164 | 7.110758 | 0.0519
|  |  | algae residue | 650 | 5 |  | 2 | N2 | 1M |  | 1：2algae:NaOH | [5 empty] | <150um | 907.6 |  | 1.22 |  |  | 10.8 | [10 empty] | 7 | 0.1 | 5 | 20 | Enrofloxacin |  | 4.259128328 | 2.129564164 | 7.110758 | 0.101
|  |  | algae residue | 650 | 5 |  | 2 | N2 | 1M |  | 1：2algae:NaOH | [5 empty] | <150um | 907.6 |  | 1.22 |  |  | 10.8 | [10 empty] | 7 | 0.1 | 15 | 20 | Enrofloxacin |  | 4.259128328 | 2.129564164 | 7.110758 | 0.136
|  |  | algae residue | 650 | 5 |  | 2 | N2 | 1M |  | 1：2algae:NaOH | [5 empty] | <150um | 907.6 |  | 1.22 |  |  | 10.8 | [10 empty] | 7 | 0.1 | 10 | 10 | Enrofloxacin |  | 4.259128328 | 2.129564164 | 7.110758 | 0.213
|  |  | algae residue | 650 | 5 |  | 2 | N2 | 1M |  | 1：2algae:NaOH | [5 empty] | <150um | 907.6 |  | 1.22 |  |  | 10.8 | [10 empty] | 7 | 0.1 | 10 | 40 | Enrofloxacin |  | 4.259128328 | 2.129564164 | 7.110758 | 0.0425
|  |  | algae residue | 650 | 5 |  | 2 | N2 | 1M |  | 1：2algae:NaOH | [5 empty] | <150um | 907.6 |  | 1.22 |  |  | 10.8 | [10 empty] | 7 | 0.1 | 10 | 80 | Enrofloxacin |  | 4.259128328 | 2.129564164 | 7.110758 | 0.0168
|  |  | algae residue | 650 | 5 |  | 2 | N2 | 1M |  | 1：2algae:NaOH | [5 empty] | <150um | 907.6 |  | 1.22 |  |  | 10.8 | [10 empty] | 3 | 0.1 | 10 | 20 | Enrofloxacin |  | 4.259128328 | 2.129564164 | 7.110758 | 0.0729
|  |  | algae residue | 650 | 5 |  | 2 | N2 | 1M |  | 1：2algae:NaOH | [5 empty] | <150um | 907.6 |  | 1.22 |  |  | 10.8 | [10 empty] | 5 | 0.1 | 10 | 20 | Enrofloxacin |  | 4.259128328 | 2.129564164 | 7.110758 | 0.0824
|  |  | algae residue | 650 | 5 |  | 2 | N2 | 1M |  | 1：2algae:NaOH | [5 empty] | <150um | 907.6 |  | 1.22 |  |  | 10.8 | [10 empty] | 9 | 0.1 | 10 | 20 | Enrofloxacin |  | 4.259128328 | 2.129564164 | 7.110758 | 0.0748
|  |  | algae residue | 650 | 5 |  | 2 | N2 | 1M |  | 1：2algae:NaOH | [5 empty] | <150um | 907.6 |  | 1.22 |  |  | 10.8 | [10 empty] | 11 | 0.1 | 10 | 20 | Enrofloxacin |  | 4.259128328 | 2.129564164 | 7.110758 | 0.0165
30 | 10.1016/j.cej.2019.06.006(Hui Zhang) | 2019 | sawdust of poplar | 400 | 5 |  | 2 | vacuum | [8 empty] | <300um | 147.35 | 0.0497 |  |  |  | 53.3 | 35.86 | 3.88 | 50.78 | [7 empty] | 4 | 0.5 | 10 | 21.46 | clofibric acid |  | 5.578881228 | 2.789440614 | 8.381039 | 0.0015
|  |  | sawdust of poplar | 500 | 5 |  | 2 | vacuum | [8 empty] | <300um | 339.3 | 0.1428 |  |  |  | 62.6 | 27.44 | 3.81 | 58.17 | [7 empty] | 4 | 0.5 | 10 | 21.46 | clofibric acid |  | 5.578881228 | 2.789440614 | 8.381039 | 0.0031
|  |  | sawdust of poplar | 600 | 5 |  | 2 | vacuum | [8 empty] | <300um | 400.67 | 0.1825 |  |  |  | 62.8 | 25.78 | 2.96 | 61.02 | [7 empty] | 4 | 0.5 | 10 | 21.46 | clofibric acid |  | 5.578881228 | 2.789440614 | 8.381039 | 0.0038
|  |  | sawdust of poplar | 700 | 5 |  | 2 | vacuum | [8 empty] | <300um | 572.63 | 0.2834 |  |  |  | 50.97 | 19.88 | 2.46 | 62.42 | [7 empty] | 4 | 0.5 | 10 | 21.46 | clofibric acid |  | 5.578881228 | 2.789440614 | 8.381039 | 0.0613 |  | ✔
31 | 10.1016/j.chemosphere.2019.05.087(Hui Zhang) | 2019 | sawdust of poplar | 700 | 5 |  | 2 | vacuum | [8 empty] | <300um | 572.63 | 0.2834 |  |  |  | 50.97 | 19.88 | 2.46 | 62.42 | [7 empty] | 6 | 0.5 | 10 | 21.46 | Acid Orange 7 |  | 1.846565604 | 0.923282802 | 4.474627 | 0.3877
32 | 10.1016/j.seppur.2024.127499（Yuanping Li） | 2024 | Pomelo peel | 300 | 5 |  | 2 | N2 | [8 empty] | <500um | 4.294 | 0.002 | 0.595 | [13 empty] | 7 | 0.5 | 2 | 50 | tetracycline |  | 4.03000834 | 2.01500417 | 7.211424 | 0.001
|  |  | Pomelo peel | 400 | 5 |  | 2 | N2 | [8 empty] | <500um | 4.697 | 0.003 | 0.616 | [13 empty] | 7 | 0.5 | 2 | 50 | tetracycline |  | 4.03000834 | 2.01500417 | 7.211424 | 0.001
|  |  | Pomelo peel | 500 | 5 |  | 2 | N2 | [8 empty] | <500um | 6.276 | 0.005 | 0.734 | [13 empty] | 7 | 0.5 | 2 | 50 | tetracycline |  | 4.03000834 | 2.01500417 | 7.211424 | 0.0023
|  |  | Pomelo peel | 600 | 5 |  | 2 | N2 | [8 empty] | <500um | 15.076 | 0.01 | 0.824 | [13 empty] | 7 | 0.5 | 2 | 50 | tetracycline |  | 4.03000834 | 2.01500417 | 7.211424 | 0.003
|  |  | Pomelo peel | 700 | 5 |  | 2 | N2 | [8 empty] | <500um | 369.657 | 0.204 | 0.896 | [13 empty] | 7 | 0.5 | 2 | 50 | tetracycline |  | 4.03000834 | 2.01500417 | 7.211424 | 0.0044
|  |  | Pomelo peel | 800 | 5 |  | 2 | N2 | [8 empty] | <500um | 496.864 | 0.261 | 0.983 | [13 empty] | 7 | 0.5 | 2 | 50 | tetracycline |  | 4.03000834 | 2.01500417 | 7.211424 | 0.0043 |  | ✔
33 | 10.1016/j.apcatb.2021.120093（Ruihong Zhang） | 2021 | Bean dregs | 400 | 5 |  | 2 | N2 | 2M |  |  |  | ★ |  |  | 2 M K2CO3 | <150um | 31.6 | 0.147 | 0.79 |  |  |  | 8.88 | 2.79 | 88.3
|  |  | Bean dregs | 600 | 5 |  | 2 | N2 | 2M |  |  |  | ★ |  |  | 2 M K2CO3 | <150um | 553.5 | 0.207 | 0.82 |  |  |  | 12.5 | 3.23 | 84.3
|  |  | Bean dregs | 700 | 5 |  | 2 | N2 | 2M |  |  |  | ★ |  |  | 2 M K2CO3 | <150um | 1157.7 | 0.408 | 0.99 |  |  |  | 9.64 | 1.27 | 89.1
|  |  | Bean dregs | 800 | 5 |  | 2 | N2 | 2M |  |  |  | ★ |  |  | 2 M K2CO3 | <150um | 1645.2 | 0.512 | 1.01 |  |  |  | 8.28 | 0.91 | 90.8
|  |  | Bean dregs | 900 | 5 |  | 2 | N2 | 2M |  |  |  | ★ |  |  | 2 M K2CO3 | <150um | 3194.9 | 2.3 | 1.07 |  |  |  | 6.35 | 1.07 | 92.6
|  |  | Bean dregs | 600 | 5 |  | 2 | N2 | 2M | [7 empty] | <150um | 18.9 | 0.041 | 0.9 |  |  |  | 21.1 | 4.17 | 74.7
34 | 10.1016/j.jclepro.2022.133750（Guangming Zeng） | 2022 | Spirulina | 500 | 10 |  | 2 | N2 | 0.5M | [6 empty] | K2CO3 |  | 389 | 0.24 | 1.082454 |  |  | 35.36 | [7 empty] | 31.79 | 56.33 | 7.22 | 7 | 0.1 | 1 | 10 | sulfamethoxazole |  | 4.575324796 | 2.287662398 | 7.978517 | 0.0051
|  |  | Spirulina | 600 | 10 |  | 2 | N2 | 0.5M | [6 empty] | K2CO3 |  | 945 | 0.53 | 1.017032 |  |  | 42.69 | [7 empty] | 29.63 | 53.83 | 11.61 | 7 | 0.1 | 1 | 10 | sulfamethoxazole |  | 4.575324796 | 2.287662398 | 7.978517 | 0.018
|  |  | Spirulina | 700 | 10 |  | 2 | N2 | 0.5M | [6 empty] | K2CO3 |  | 717 | 0.53 | 1.019029 |  |  | 45.9 | [7 empty] | 28.62 | 53.41 | 12.35 | 7 | 0.1 | 1 | 10 | sulfamethoxazole |  | 4.575324796 | 2.287662398 | 7.978517 | 0.065
|  |  | Spirulina | 700 | 10 |  | 2 | N2 | 0.5M | [8 empty] | 157 | 0.17 | 1.034582 |  |  | 52.3 | [7 empty] | 41.5 | 41.64 | 10.87 | 7 | 0.1 | 1 | 10 | sulfamethoxazole |  | 4.575324796 | 2.287662398 | 7.978517 | 0.0001 | ✔ | ✔
|  |  | Spirulina | 700 | 10 |  | 2 | N2 | 0.5M | [6 empty] | K2CO3 |  | 717 | 0.53 | 1.019029 |  |  | 45.9 | [7 empty] | 28.62 | 53.41 | 12.35 | 7 | 0.05 | 1 | 10 | sulfamethoxazole |  | 4.575324796 | 2.287662398 | 7.978517 | 0.048
|  |  | Spirulina | 700 | 10 |  | 2 | N2 | 0.5M | [6 empty] | K2CO3 |  | 717 | 0.53 | 1.019029 |  |  | 45.9 | [7 empty] | 28.62 | 53.41 | 12.35 | 7 | 0.2 | 1 | 10 | sulfamethoxazole |  | 4.575324796 | 2.287662398 | 7.978517 | 0.225
|  |  | Spirulina | 700 | 10 |  | 2 | N2 | 0.5M | [6 empty] | K2CO3 |  | 717 | 0.53 | 1.019029 |  |  | 45.9 | [7 empty] | 28.62 | 53.41 | 12.35 | 7 | 0.1 | 0.2 | 10 | sulfamethoxazole |  | 4.575324796 | 2.287662398 | 7.978517 | 0.056
|  |  | Spirulina | 700 | 10 |  | 2 | N2 | 0.5M | [6 empty] | K2CO3 |  | 717 | 0.53 | 1.019029 |  |  | 45.9 | [7 empty] | 28.62 | 53.41 | 12.35 | 7 | 0.1 | 2 | 10 | sulfamethoxazole |  | 4.575324796 | 2.287662398 | 7.978517 | 0.112
|  |  | Spirulina | 700 | 10 |  | 2 | N2 | 0.5M | [6 empty] | K2CO3 |  | 717 | 0.53 | 1.019029 |  |  | 45.9 | [7 empty] | 28.62 | 53.41 | 12.35 | 7 | 0.1 | 3 | 10 | sulfamethoxazole |  | 4.575324796 | 2.287662398 | 7.978517 | 0.117
35 | 10.1016/j.cej.2025.165915（Hongqing Zhu） | 2025 | shrimp shell | 900 | 5 |  | 2 | N2 | 1M | [7 empty] | <150um | 76.86 |  | 1.09 |  |  |  | 8.85 | 10.36 | 65.25 |  |  |  |  | 39.72 | 45.43 | 14.83 | 6 | 0.05 | 0.5 | 20 | 2,4,6-trichlorophenol |  | 5.611534908 | 2.805767454 | 8.84066 | 0.0396 |  |  | ✔
|  |  | shrimp shell | 900 | 5 |  | 2 | N2 | 1M | [7 empty] | <150um | 391.82 |  | 1.03 |  |  |  | 12.6 | 4.81 | 67.22 |  |  |  |  | 31.51 | 66.43 | 2.07 | 6 | 0.05 | 0.5 | 20 | 2,4,6-trichlorophenol |  | 5.611534908 | 2.805767454 | 8.84066 | 0.0158 |  |  | ✔
36 | 10.1016/j.colsurfa.2025.138037(Chuanyi Wang) | 2025 | sodium lignosulfonate | 600 | 5 |  | 5 | N2 | [9 empty] | 276.13 | 1.006 | 0.16 |  |  |  |  | 10.5 | 88.7 | [7 empty] | 6 | 0.1 | 2 | 20 | tetracycline |  | 4.03000834 | 2.01500417 | 7.211424 | 0.00097
|  |  | sodium lignosulfonate | 700 | 5 |  | 5 | N2 | [9 empty] | 514.35 | 0.932 | 0.31 |  |  |  |  | 7.3 | 92.2 | [7 empty] | 6 | 0.1 | 2 | 20 | tetracycline |  | 4.03000834 | 2.01500417 | 7.211424 | 0.00458
|  |  | sodium lignosulfonate | 800 | 5 |  | 5 | N2 | [9 empty] | 729.51 | 0.83 | 0.47 |  |  |  |  | 7.1 | 92 | [7 empty] | 6 | 0.1 | 2 | 20 | tetracycline |  | 4.03000834 | 2.01500417 | 7.211424 | 0.0832 | ✔ | ✔
37 | 10.1016/j.jhazmat.2025.137272(Dahu Ding) | 2025 | corn straw | 300 | 5 |  | 2 | N2 | [8 empty] | <150um | 3.2 | 0.021 | [14 empty] | 7 | 0.2 | 0.4 | 20 | tetracycline |  | 4.03000834 | 2.01500417 | 7.211424 | 0.0049
|  |  | corn straw | 500 | 5 |  | 2 | N2 | [8 empty] | <150um | 18.2 | 0.04 | 0.8 | [13 empty] | 7 | 0.2 | 0.4 | 20 | tetracycline |  | 4.03000834 | 2.01500417 | 7.211424 | 0.0023
|  |  | corn straw | 700 | 5 |  | 2 | N2 | [8 empty] | <150um | 100.9 | 0.061 | 0.91 | [13 empty] | 7 | 0.2 | 0.4 | 20 | tetracycline |  | 4.03000834 | 2.01500417 | 7.211424 | 0.0019
|  |  | corn straw | 300 | 5 |  | 2 | N2 | [7 empty] | 5.6M HF | <150um | 7.5 | 0.021 | [14 empty] | 7 | 0.2 | 0.4 | 20 | tetracycline |  | 4.03000834 | 2.01500417 | 7.211424 | 0.00709
|  |  | corn straw | 500 | 5 |  | 2 | N2 | [7 empty] | 5.6M HF | <150um | 61.8 | 0.082 | 0.87 | [13 empty] | 7 | 0.2 | 0.4 | 20 | tetracycline |  | 4.03000834 | 2.01500417 | 7.211424 | 0.024
|  |  | corn straw | 700 | 5 |  | 2 | N2 | [7 empty] | 5.6M HF | <150um | 389.3 | 0.34 | 0.88 | [13 empty] | 7 | 0.2 | 0.4 | 20 | tetracycline |  | 4.03000834 | 2.01500417 | 7.211424 | 0.0632 |  |  | ✔
|  |  | corn straw | 700 | 5 |  | 2 | N2 | [7 empty] | 5.6M HF | <150um | 389.3 | 0.34 | 0.88 | [13 empty] | 7 | 0.2 | 0.4 | 20 | sulfadiazine |  | 4.69940878 | 2.34970439 | 7.836577 | 0
|  |  | corn straw | 700 | 5 |  | 2 | N2 | [7 empty] | 5.6M HF | <150um | 389.3 | 0.34 | 0.88 | [13 empty] | 7 | 0.2 | 0.4 | 20 | sulfadiazine |  | 4.69940878 | 2.34970439 | 7.836577 | 0
|  |  | corn straw | 700 | 5 |  | 2 | N2 | [7 empty] | 5.6M HF | <150um | 389.3 | 0.34 | 0.88 | [13 empty] | 7 | 0.2 | 0.4 | 20 | sulfadiazine |  | 4.69940878 | 2.34970439 | 7.836577 | 0
|  |  | corn straw | 700 | 5 |  | 2 | N2 | [7 empty] | 5.6M HF | <150um | 389.3 | 0.34 | 0.88 | [13 empty] | 7 | 0.2 | 0.4 | 20 | sulfadiazine |  | 4.69940878 | 2.34970439 | 7.836577 | 0
|  |  | corn straw | 700 | 5 |  | 2 | N2 | [7 empty] | 5.6M HF | <150um | 389.3 | 0.34 | 0.88 | [13 empty] | 7 | 0.2 | 0.4 | 20 | sulfadiazine |  | 4.69940878 | 2.34970439 | 7.836577 | 0.0058
|  |  | corn straw | 700 | 5 |  | 2 | N2 | [7 empty] | 5.6M HF | <150um | 389.3 | 0.34 | 0.88 | [13 empty] | 7 | 0.2 | 0.4 | 20 | sulfadiazine |  | 4.69940878 | 2.34970439 | 7.836577 | 0.0354 |  |  | ✔
|  |  | corn straw | 700 | 5 |  | 2 | N2 | [7 empty] | 5.6M HF | <150um | 389.3 | 0.34 | 0.88 | [13 empty] | 7 | 0.2 | 0.4 | 20 | 2,6-dichlorophenol |  | 5.93072463 | 2.965362315 | 8.788623 | 0.00069
|  |  | corn straw | 700 | 5 |  | 2 | N2 | [7 empty] | 5.6M HF | <150um | 389.3 | 0.34 | 0.88 | [13 empty] | 7 | 0.2 | 0.4 | 20 | 2,6-dichlorophenol |  | 5.93072463 | 2.965362315 | 8.788623 | 0.00111
|  |  | corn straw | 700 | 5 |  | 2 | N2 | [7 empty] | 5.6M HF | <150um | 389.3 | 0.34 | 0.88 | [13 empty] | 7 | 0.2 | 0.4 | 20 | 2,6-dichlorophenol |  | 5.93072463 | 2.965362315 | 8.788623 | 0.00387
|  |  | corn straw | 700 | 5 |  | 2 | N2 | [7 empty] | 5.6M HF | <150um | 389.3 | 0.34 | 0.88 | [13 empty] | 7 | 0.2 | 0.4 | 20 | 2,6-dichlorophenol |  | 5.93072463 | 2.965362315 | 8.788623 | 0.00054
|  |  | corn straw | 700 | 5 |  | 2 | N2 | [7 empty] | 5.6M HF | <150um | 389.3 | 0.34 | 0.88 | [13 empty] | 7 | 0.2 | 0.4 | 20 | 2,6-dichlorophenol |  | 5.93072463 | 2.965362315 | 8.788623 | 0.00637
|  |  | corn straw | 700 | 5 |  | 2 | N2 | [7 empty] | 5.6M HF | <150um | 389.3 | 0.34 | 0.88 | [13 empty] | 7 | 0.2 | 0.4 | 20 | 2,6-dichlorophenol |  | 5.93072463 | 2.965362315 | 8.788623 | 0.153 |  |  | ✔
38 | 10.1016/j.ces.2025.121455（Shin） | 2025 | Gracilaria verrucosa red seaweed | 600 | 10 |  | 2 | N2 | [8 empty] | <75um | 66.99 | 0.111 | 0.762 | [13 empty] | 5 | 0.1 | 1.25 | 10 | Tetracycline |  | 4.03000834 | 2.01500417 | 7.211424 | 0.0026
|  |  | Gracilaria verrucosa red seaweed | 700 | 10 |  | 2 | N2 | [8 empty] | <75um | 15.28 | 0.073 | 0.915 | [13 empty] | 5 | 0.1 | 1.25 | 10 | Tetracycline |  | 4.03000834 | 2.01500417 | 7.211424 | 0.0049
|  |  | Gracilaria verrucosa red seaweed | 800 | 10 |  | 2 | N2 | [8 empty] | <75um | 275.3 | 0.221 | 0.947 |  |  | 48.89 | 7.1 | 3.27 | 68.75 |  |  |  |  | 21.62 | 53.42 | 2.89 | 5 | 0.1 | 1.25 | 10 | Tetracycline |  | 4.03000834 | 2.01500417 | 7.211424 | 0.032 |  | ✔ | ✔
|  |  | Gracilaria verrucosa red seaweed | 900 | 10 |  | 2 | N2 | [8 empty] | <75um | 46.97 | 0.083 | 0.921 | [13 empty] | 5 | 0.1 | 1.25 | 10 | Tetracycline |  | 4.03000834 | 2.01500417 | 7.211424 | 0.0097
39 | 10.1016/j.watres.2025.123921（Spahr） | 2025 | shrimp shell | 750 | 10 |  | 2 | N2 | [25 empty] | 7 | 1 | 1 | 0.173 | Benzotriazole |  |  |  |  | 0.006
|  |  | shrimp shell | 750 | 10 |  | 2 | N2 | [25 empty] | 7 | 1 | 1 | 0.177 | 5-methyl-benzotriazole |  |  |  |  | 0.0067
|  |  | shrimp shell | 750 | 10 |  | 2 | N2 | [25 empty] | 7 | 1 | 1 | 0.19 | 2-hydroxybenzothiazole |  |  |  |  | 0.0394
|  |  | shrimp shell | 750 | 10 |  | 2 | N2 | [25 empty] | 7 | 1 | 1 | 0.196 | 2-methyl-4-chlorophenoxyacetic acid |  |  |  |  | 0.0829
40 | 10.1016/j.cej.2018.09.184 | 2019 | Sewage sludge | 700 | 10 |  | 2 | N2 | [6 empty] | 尿素 |  |  |  |  | 0.903 |  |  |  | 19.8 | 11.36 | 67.46 |  |  |  |  | 0.92 | 2.44 | 0.95 | 5 | 2 | 1.5 | 10.13 | Sulfamethoxazole |  | 4.575324796 | 2.287662398 | 7.978517 | 0.00145 |  | ✔
41 | 10.1016/j.jhazmat.2021.127254（Bingfeng Liu） | 2021 | Sewage | 900 | 5 |  | 2 | N2 | [9 empty] | 51.3 | 0.047 | 0.99 |  |  | 77 | [10 empty] | 7 | 0.2 | 0.5 | 20 | bisphenol A |  | 5.611534908 | 2.805767454 | 7.294072 | 0.0138 |  |  | ✔
|  |  | Sewage | 900 | 5 |  | 2 | N2 | [9 empty] | 51.3 | 0.047 | 0.99 |  |  | 77 | [10 empty] | 7 | 0.4 | 0.5 | 20 | bisphenol A |  | 5.611534908 | 2.805767454 | 7.294072 | 0.0299 |  |  | ✔
42 | 10.1016/j.seppur.2024.128313(Guotao Liu) | 2025 | Shrimp shells | 800 | 5 |  | 2 | N2 | [8 empty] | <150um | 212.61 | 0.132 | 0.8922261 | [13 empty] | 5.62 | 0.5 | 0.5 | 50 | Tetracycline |  | 4.03000834 | 2.01500417 | 7.211424 | 0.00236 |  |  | ✔
|  |  | sludge | 800 | 5 |  | 2 | N2 | [8 empty] | <150um | 31.78 | 0.123 | 0.9118705 | [13 empty] | 5.62 | 0.5 | 0.5 | 50 | Tetracycline |  | 4.03000834 | 2.01500417 | 7.211424 | 0.01024 |  |  | ✔
|  |  | sludge | 800 | 5 |  | 2 | N2 | [6 empty] | urea |  | <150um | 17.5 | 0.104 | 0.9910568 | [13 empty] | 5.62 | 0.5 | 0.5 | 50 | Tetracycline |  | 4.03000834 | 2.01500417 | 7.211424 | 0.01059 |  |  | ✔
|  |  | shrimp shell powder and sludge | 800 | 5 |  | 2 | N2 | [6 empty] | urea |  | <150um | 96.3 | 0.196 | 0.9067944 |  |  | 88.51 | [7 empty] | 19.45 | 10.47 | 70.08 | 5.62 | 0.5 | 0.5 | 50 | Tetracycline |  | 4.03000834 | 2.01500417 | 7.211424 | 0.0354 |  |  | ✔
|  |  | shrimp shell powder and sludge | 800 | 5 |  | 2 | N2 | [6 empty] | urea |  | <150um | 96.3 | 0.196 | 0.9067944 |  |  | 88.51 | [7 empty] | 19.45 | 10.47 | 70.08 | 5.62 | 0.1 | 0.5 | 50 | Tetracycline |  | 4.03000834 | 2.01500417 | 7.211424 | 0.00784 |  |  | ✔
|  |  | shrimp shell powder and sludge | 800 | 5 |  | 2 | N2 | [6 empty] | urea |  | <150um | 96.3 | 0.196 | 0.9067944 |  |  | 88.51 | [7 empty] | 19.45 | 10.47 | 70.08 | 5.62 | 0.3 | 0.5 | 50 | Tetracycline |  | 4.03000834 | 2.01500417 | 7.211424 | 0.01906 |  |  | ✔
|  |  | shrimp shell powder and sludge | 800 | 5 |  | 2 | N2 | [6 empty] | urea |  | <150um | 96.3 | 0.196 | 0.9067944 |  |  | 88.51 | [7 empty] | 19.45 | 10.47 | 70.08 | 5.62 | 0.7 | 0.5 | 50 | Tetracycline |  | 4.03000834 | 2.01500417 | 7.211424 | 0.0416 |  |  | ✔
|  |  | shrimp shell powder and sludge | 800 | 5 |  | 2 | N2 | [6 empty] | urea |  | <150um | 96.3 | 0.196 | 0.9067944 |  |  | 88.51 | [7 empty] | 19.45 | 10.47 | 70.08 | 5.62 | 0.9 | 0.5 | 50 | Tetracycline |  | 4.03000834 | 2.01500417 | 7.211424 | 0.0631 |  |  | ✔
|  |  | shrimp shell powder and sludge | 800 | 5 |  | 2 | N2 | [6 empty] | urea |  | <150um | 96.3 | 0.196 | 0.9067944 |  |  | 88.51 | [7 empty] | 19.45 | 10.47 | 70.08 | 5.62 | 1.1 | 0.5 | 50 | Tetracycline |  | 4.03000834 | 2.01500417 | 7.211424 | 0.0678 |  |  | ✔
|  |  | shrimp shell powder and sludge | 800 | 5 |  | 2 | N2 | [6 empty] | urea |  | <150um | 96.3 | 0.196 | 0.9067944 |  |  | 88.51 | [7 empty] | 19.45 | 10.47 | 70.08 | 5.62 | 0.9 | 0.5 | 25 | Tetracycline |  | 4.03000834 | 2.01500417 | 7.211424 | 0.07589 |  |  | ✔
|  |  | shrimp shell powder and sludge | 800 | 5 |  | 2 | N2 | [6 empty] | urea |  | <150um | 96.3 | 0.196 | 0.9067944 |  |  | 88.51 | [7 empty] | 19.45 | 10.47 | 70.08 | 5.62 | 0.9 | 0.5 | 100 | Tetracycline |  | 4.03000834 | 2.01500417 | 7.211424 | 0.0486 |  |  | ✔
|  |  | shrimp shell powder and sludge | 800 | 5 |  | 2 | N2 | [6 empty] | urea |  | <150um | 96.3 | 0.196 | 0.9067944 |  |  | 88.51 | [7 empty] | 19.45 | 10.47 | 70.08 | 5.62 | 0.9 | 0.1 | 50 | Tetracycline |  | 4.03000834 | 2.01500417 | 7.211424 | 0.0879 |  |  | ✔
|  |  | shrimp shell powder and sludge | 800 | 5 |  | 2 | N2 | [6 empty] | urea |  | <150um | 96.3 | 0.196 | 0.9067944 |  |  | 88.51 | [7 empty] | 19.45 | 10.47 | 70.08 | 5.62 | 0.9 | 1 | 50 | Tetracycline |  | 4.03000834 | 2.01500417 | 7.211424 | 0.063 |  |  | ✔
|  |  | shrimp shell powder and sludge | 800 | 5 |  | 2 | N2 | [6 empty] | urea |  | <150um | 96.3 | 0.196 | 0.9067944 |  |  | 88.51 | [7 empty] | 19.45 | 10.47 | 70.08 | 3.96 | 0.9 | 0.5 | 50 | Tetracycline |  | 4.03000834 | 2.01500417 | 7.211424 | 0.0687 |  |  | ✔
|  |  | shrimp shell powder and sludge | 800 | 5 |  | 2 | N2 | [6 empty] | urea |  | <150um | 96.3 | 0.196 | 0.9067944 |  |  | 88.51 | [7 empty] | 19.45 | 10.47 | 70.08 | 8.07 | 0.9 | 0.5 | 50 | Tetracycline |  | 4.03000834 | 2.01500417 | 7.211424 | 0.0673 |  |  | ✔
|  |  | shrimp shell powder and sludge | 800 | 5 |  | 2 | N2 | [6 empty] | urea |  | <150um | 96.3 | 0.196 | 0.9067944 |  |  | 88.51 | [7 empty] | 19.45 | 10.47 | 70.08 | 9.97 | 0.9 | 0.5 | 50 | Tetracycline |  | 4.03000834 | 2.01500417 | 7.211424 | 0.062 |  |  | ✔
|  |  | shrimp shell powder and sludge | 800 | 5 |  | 2 | N2 | [6 empty] | urea |  | <150um | 96.3 | 0.196 | 0.9067944 |  |  | 88.51 | [7 empty] | 19.45 | 10.47 | 70.08 | 5.62 | 0.9 | 0.5 | 50 | Chloramphenicol |  |  |  |  | 0.0074
|  |  | shrimp shell powder and sludge | 800 | 5 |  | 2 | N2 | [6 empty] | urea |  | <150um | 96.3 | 0.196 | 0.9067944 |  |  | 88.51 | [7 empty] | 19.45 | 10.47 | 70.08 | 5.62 | 0.9 | 0.5 | 50 | Sulfamethoxazole |  | 4.575324796 | 2.287662398 | 7.978517 | 0.0074
|  |  | shrimp shell powder and sludge | 800 | 5 |  | 2 | N2 | [6 empty] | urea |  | <150um | 96.3 | 0.196 | 0.9067944 |  |  | 88.51 | [7 empty] | 19.45 | 10.47 | 70.08 | 5.62 | 0.9 | 0.5 | 50 | Enrofloxacin |  | 4.259128328 | 2.129564164 | 7.110758 | 0.0074
|  |  | shrimp shell powder and sludge | 800 | 5 |  | 2 | N2 | [6 empty] | urea |  | <150um | 96.3 | 0.196 | 0.9067944 |  |  | 88.51 | [7 empty] | 19.45 | 10.47 | 70.08 | 5.62 | 0.9 | 0.5 | 50 | Aureomycin |  |  |  |  | 0.0497